## Report
Bezeichnung Befund | Art | Verdachtsmoment | Material | Zugehöriges Bauteil | Farbe | Gebäude/Bereich | Stockwerk/Ebene | Raum/Teilbereich | Bemerkung Probe/Befund | Bemerkung Verdachtsmoment | Erfassungszeitpunkt | Probenehmer | Überblick | Detail | Dateiname Überblick | Dateiname Detail | Menge | Einheit | Mischprobe | Verdacht | Einstufung | Angenommene Trefferwahrscheinlichkeit | Einheit | Aussagesicherheit | Einheit | Risikomenge | Einheit | Begründung | Ergebnis Analytik | Bewertung | Aufgabe | Referenzkarte | X-Koordinate | Y-Koordinate
MaP-1 | Einzelprobe | VM-2 | (elastische) Bodenbeläge inkl. zementösem Kleber | Boden |  | Gang | OG |  |  |  | 06.2.2026 - 10:40 |  |  |  | Gang-OG-_MaP-1_26-02-06.jpg | Gang-OG-_MaP-1_detail_26-02-06.jpg |  | - |  | Asbest | Asbest: Widerlegt | [10 empty] | Screenshot_20260211-231016 | 240.7698 | 1000.5799
MaP-2 | Einzelprobe | VM-3 | Verputz | Wand |  | Gang | OG |  |  |  | 06.2.2026 - 10:51 |  |  |  | Gang-OG-_MaP-2_26-02-06.jpg | Gang-OG-_MaP-2_detail_26-02-06.jpg |  | - |  | Asbest | Asbest: Widerlegt | [10 empty] | Screenshot_20260211-231016 | 311.3661 | 921.1424
MaP-3 | Einzelprobe | VM-4 | Teppichkleber | Boden |  | Zimmer | OG |  |  |  | 06.2.2026 - 10:52 |  |  |  | Zimmer -OG-_MaP-3_26-02-06.jpg | Zimmer -OG-_MaP-3_detail_26-02-06.jpg |  | - |  | Asbest | Asbest: Widerlegt | [10 empty] | Screenshot_20260211-231016 | 302.1444 | 582.1223
MaP-4 | Einzelprobe | VM-4 | Teppichkleber | Boden |  | Zimmer | OG |  |  |  | 06.2.2026 - 10:53 |  |  |  | Zimmer -OG-_MaP-4_26-02-06.jpg | Zimmer -OG-_MaP-4_detail_26-02-06.jpg |  | - |  | Asbest | Asbest: Widerlegt | [10 empty] | Screenshot_20260211-231016 | 818.9353 | 579.5675
MaP-5 | Einzelprobe | VM-5 | Fliesenkleber | Boden |  | Bad | OG |  |  |  | 06.2.2026 - 10:53 |  |  |  | Bad-OG-_MaP-5_26-02-06.jpg | Bad-OG-_MaP-5_detail_26-02-06.jpg |  | - |  | Asbest | Asbest: Widerlegt | [10 empty] | Screenshot_20260211-231016 | 873.2331 | 1008.7218
MaP-6 | Einzelprobe | VM-6 | Fliesenkleber | Wand |  | Bad | OG |  |  |  | 06.2.2026 - 10:54 |  |  |  | Bad-OG-_MaP-6_26-02-06.jpg | Bad-OG-_MaP-6_detail_26-02-06.jpg |  | - |  | Asbest | Asbest: Widerlegt | [10 empty] | Screenshot_20260211-231016 | 905.7143 | 1145.8647
MaP-7 | Einzelprobe | VM-7 | Verputz | Decke |  | Bad | OG |  |  |  | 06.2.2026 - 10:55 |  |  |  | Bad-OG-_MaP-7_26-02-06.jpg | Bad-OG-_MaP-7_detail_26-02-06.jpg |  | - |  | Asbest | Asbest: Widerlegt | [10 empty] | Screenshot_20260211-231016 | 751.7293 | 1050.8271
MaP-8 | Einzelprobe | VM-8 | Korkdämmung | Rückwand |  | Radiatornischen | ganzes Haus |  |  |  | 06.2.2026 - 11:19 |  |  |  | Radiatornischen -ganzes ...-_MaP-8_26-02-06.jpg | Radiatornischen -ganzes ...-_MaP-8_detail_26-02-06.jpg |  | - |  | Asbest PAK | Asbest: Widerlegt PAK: Widerlegt | [10 empty] | Screenshot_20260211-231016 | 1006.6965 | 1389.3081
MaP-9 | Einzelprobe | VM-5 | Fliesenkleber | Boden |  | Treppenstufen | EG-OG |  |  |  | 06.2.2026 - 11:24 |  |  |  | Treppenstufen -EG-OG-_MaP-9_26-02-06.jpg | Treppenstufen -EG-OG-_MaP-9_detail_26-02-06.jpg |  | - |  | Asbest | Asbest: Widerlegt | [10 empty] | Screenshot_20260211-231016 | 393.2331 | 1204.812
MaP-10 | Einzelprobe | VM-10 | Fliesenkleber | Sockel |  | Treppenstufen | EG-OG |  |  |  | 06.2.2026 - 11:25 |  |  |  | Treppenstufen -EG-OG-_MaP-10_26-02-06.jpg | Treppenstufen -EG-OG-_MaP-10_detail_26-02-06.jpg | 15 | m |  | Asbest | Asbest: Bestätigt | [10 empty] | Screenshot_20260211-231016 | 438.9474 | 1391.2782
MaP-11 | Einzelprobe | VM-4 | Teppichkleber | Boden |  | Zimmer | OG |  |  |  | 06.2.2026 - 11:26 |  |  |  | Zimmer-OG-_MaP-11_26-02-06.jpg | Zimmer-OG-_MaP-11_detail_26-02-06.jpg |  | - |  | Asbest | Asbest: Widerlegt | [10 empty] | Screenshot_20260211-231016 | 837.1429 | 1328.7218
MaP-12 | Einzelprobe | VM-11 | (elastische) Bodenbeläge inkl. zementösem Kleber | Boden |  | Zimmer | OG |  |  |  | 06.2.2026 - 11:27 |  |  |  | Zimmer-OG-_MaP-12_26-02-06.jpg | Zimmer-OG-_MaP-12_detail_26-02-06.jpg |  | - |  | Asbest | Asbest: Widerlegt | [10 empty] | Screenshot_20260211-231016 | 807.0677 | 1453.8346
MaP-13 | Einzelprobe | VM-9 | Fensterkitt | Fenster |  | alte Fenster | ganzes Haus |  |  |  | 06.2.2026 - 11:28 |  |  |  | alte Fenster-ganzes ...-_MaP-13_26-02-06.jpg | alte Fenster-ganzes ...-_MaP-13_detail_26-02-06.jpg |  | - |  | Asbest | Asbest: Widerlegt | [10 empty] | Screenshot_20260211-231016 | 458.1955 | 1903.7594
MaP-14 | Einzelprobe | VM-4 | Teppichkleber | Boden |  | Zimmer | OG |  |  |  | 06.2.2026 - 11:29 |  |  |  | Zimmer-OG-_MaP-14_26-02-06.jpg | Zimmer-OG-_MaP-14_detail_26-02-06.jpg |  | - |  | Asbest | Asbest: Widerlegt | [10 empty] | Screenshot_20260211-231016 | 336.2898 | 1519.6035
MaP-15 | Einzelprobe | VM-5 | Fliesenkleber | Boden |  | Wohnzimmer | EG |  |  |  | 06.2.2026 - 11:51 |  |  |  | Wohnzimmer -EG-_MaP-15_26-02-06.jpg | Wohnzimmer -EG-_MaP-15_detail_26-02-06.jpg |  | - |  | Asbest | Asbest: Widerlegt | [10 empty] | Screenshot_20260211-230859 | 308.6932 | 664.712
MaP-16 | Einzelprobe | VM-19 | Fliesenkleber | Wand |  | Küche | EG |  |  |  | 06.2.2026 - 11:52 |  |  |  | Küche-EG-_MaP-16_26-02-06.jpg | Küche-EG-_MaP-16_detail_26-02-06.jpg | 4 | m² |  | Asbest | Asbest: Bestätigt | [10 empty] | Screenshot_20260211-230859 | 985.1128 | 1021.9549
MaP-17 | Einzelprobe | VM-3 | Verputz | Wand |  | Küche | EG |  |  |  | 06.2.2026 - 11:54 |  |  |  | Küche-EG-_MaP-17_26-02-06.jpg | Küche-EG-_MaP-17_detail_26-02-06.jpg |  | - |  | Asbest | Asbest: Widerlegt | [10 empty] | Screenshot_20260211-230859 | 661.6143 | 961.6901
MaP-18 | Einzelprobe | VM-7 | Verputz | Decke |  | Küche | EG |  |  |  | 06.2.2026 - 11:55 |  |  |  | Küche-EG-_MaP-18_26-02-06.jpg | Küche-EG-_MaP-18_detail_26-02-06.jpg |  | - |  | Asbest | Asbest: Widerlegt | [10 empty] | Screenshot_20260211-230859 | 832.3308 | 928.1203
MaP-19 | Einzelprobe | VM-20 | Fliesenkleber | Sockel |  | Wohnzimmer | EG |  |  |  | 06.2.2026 - 11:55 |  |  |  | Wohnzimmer -EG-_MaP-19_26-02-06.jpg | Wohnzimmer -EG-_MaP-19_detail_26-02-06.jpg |  | - |  | Asbest | Asbest: Widerlegt | [10 empty] | Screenshot_20260211-230859 | 210.3759 | 1339.5489
MaP-20 | Einzelprobe | VM-4 | Teppichkleber | Boden |  | Eingang und Büro | EG |  |  |  | 06.2.2026 - 12:17 |  |  |  | Eingang und Büro-EG-_MaP-20_26-02-06.jpg | Eingang und Büro-EG-_MaP-20_detail_26-02-06.jpg |  | - |  | Asbest | Asbest: Widerlegt | [10 empty] | Screenshot_20260211-230859 | 811.8797 | 1542.8571
MaP-21 | Einzelprobe | VM-5 | Fliesenkleber | Boden |  | WC | EG |  |  |  | 06.2.2026 - 12:17 |  |  |  | WC-EG-_MaP-21_26-02-06.jpg | WC-EG-_MaP-21_detail_26-02-06.jpg |  | - |  | Asbest | Asbest: Widerlegt | [10 empty] | Screenshot_20260211-230859 | 916.5557 | 1210.0615
MaP-22 | Einzelprobe | VM-6 | Fliesenkleber | Wand |  | WC | EG |  |  |  | 06.2.2026 - 12:18 |  |  |  | WC-EG-_MaP-22_26-02-06.jpg | WC-EG-_MaP-22_detail_26-02-06.jpg |  | - |  | Asbest | Asbest: Widerlegt | [10 empty] | Screenshot_20260211-230859 | 983.9098 | 1276.9925
MaP-23 | Einzelprobe | VM-13 | Tapete | Wand |  | Eingang | EG |  |  |  | 06.2.2026 - 12:18 |  |  |  | Eingang-EG-_MaP-23_26-02-06.jpg | Eingang-EG-_MaP-23_detail_26-02-06.jpg |  | - |  | Asbest | Asbest: Widerlegt | [10 empty] | Screenshot_20260211-230859 | 638.6466 | 1748.5714
MaP-24 | Einzelprobe | VM-14 | spezielle Anstrich-, Beschichtungsstoffe | Kellerboden | grün | Keller | UG |  |  |  | 06.2.2026 - 12:19 |  |  |  | Keller-UG-_MaP-24_26-02-06.jpg | Keller-UG-_MaP-24_detail_26-02-06.jpg |  | - |  | PCB | PCB: Bestätigt | [10 empty] | Screenshot_20260211-231047 | 324.7594 | 772.3225
MaP-25 | Einzelprobe | VM-15 | Anschlagkitt | Fenstrmerrahmen |  | alte Fenster | ganzes Haus |  |  |  | 06.2.2026 - 12:30 |  |  |  |  | alte Fenster-ganzes ...-_MaP-25_detail_26-02-06.jpg |  | - |  | Asbest | Asbest: Widerlegt | [10 empty] | Screenshot_20260211-231016
MaP-26 | Einzelprobe | VM-2 | (elastische) Bodenbeläge inkl. zementösem Kleber | Boden |  | Keller | UG |  |  |  | 06.2.2026 - 12:42 |  |  |  | Keller-UG-_MaP-26_26-02-06.jpg | Keller-UG-_MaP-26_detail_26-02-06.jpg |  | - |  | Asbest | Asbest: Widerlegt | [10 empty] | Screenshot_20260211-231047 | 367.2771 | 890.2761
MaP-27 | Einzelprobe | VM-3 | Verputz | Wand |  | Fassade | EG-DG |  |  |  | 06.2.2026 - 12:49 |  |  |  | Fassade-EG-DG-_MaP-27_26-02-06.jpg | Fassade-EG-DG-_MaP-27_detail_26-02-06.jpg |  | - |  | Asbest | Asbest: Widerlegt | [10 empty] | Screenshot_20260211-230859 | 510.271 | 2015.4653
VB-1 | Visueller Befund | VM-1 | Faserzement | Unterdach |  | Estrich | DG |  |  |  | 06.2.2026 - 10:41 |  |  |  | Estrich -DG-_VB-1_26-02-06.jpg | Estrich -DG-_VB-1_detail_26-02-06.jpg | 200 | m² |  | Asbest | Asbest: Bestätigt | 80 | % | -2.220446e-14 | % | 160 | m²
VB-2 | Visueller Befund | VM-12 | Antidröhnbeschichtung | Lavabo |  | Küche | EG |  |  |  | 06.2.2026 - 11:53 |  |  |  | Küche-EG-_VB-2_26-02-06.jpg | Küche-EG-_VB-2_detail_26-02-06.jpg | 1 | Stück |  | Asbest | Asbest: Bestätigt | [10 empty] | Screenshot_20260211-230859 | 855.188 | 1077.2932
VB-3 | Visueller Befund | VM-16 | Glasfaser | Kaminanschluss |  | Heizungsraum | UG |  |  |  | 06.2.2026 - 12:31 |  |  |  | Heizungsraum-UG-_VB-3_26-02-06.jpg | Heizungsraum-UG-_VB-3_detail_26-02-06.jpg |  | - |  | Asbest | Asbest: Widerlegt | [10 empty] | Screenshot_20260211-231047 | 652.7525 | 1120.7073
VB-4 | Visueller Befund | VM-17 | Flanschdichtung | Tank |  | Tankraum | UG |  |  |  | 06.2.2026 - 12:32 |  |  |  | Tankraum-UG-_VB-4_26-02-06.jpg | Tankraum-UG-_VB-4_detail_26-02-06.jpg |  | - |  | Asbest | Asbest: Bestätigt | [10 empty] | Screenshot_20260211-231047 | 712.0301 | 1308.2707
VB-5 | Visueller Befund | VM-18 | Faserzement | Dach inkl. Stirn |  | Dach | DG |  |  |  | 06.2.2026 - 12:50 |  |  |  | Dach-DG-_VB-5_26-02-06.jpg | Dach-DG-_VB-5_detail_26-02-06.jpg |  | - |  | Asbest | Asbest: Bestätigt