## Report
Bezeichnung Befund | Art | Verdachtsmoment | Material | Zugehöriges Bauteil | Farbe | Gebäude/Bereich | Stockwerk/Ebene | Raum/Teilbereich | Bemerkung Probe/Befund | Bemerkung Verdachtsmoment | Erfassungszeitpunkt | Probenehmer | Überblick | Detail | Dateiname Überblick | Dateiname Detail | Menge | Einheit | Mischprobe | Verdacht | Einstufung | Angenommene Trefferwahrscheinlichkeit | Einheit | Aussagesicherheit | Einheit | Risikomenge | Einheit | Begründung | Ergebnis Analytik | Bewertung | Aufgabe | Referenzkarte | X-Koordinate | Y-Koordinate
MaP-1 | Einzelprobe | VM-1 | Putz | Wand |  | Schlafzimmer | OG | Wand |  |  | 21.1.2025 - 13:47 |  |  |  | Schlafzimmer -OG -Wand _MaP-1_25-01-21.jpg | Schlafzimmer -OG -Wand _MaP-1_detail_25-01-21.jpg |  | - |  | Asbest | Asbest: Widerlegt
MaP-2 | Einzelprobe | VM-2 | Putz | Wand |  | Gang / Treppenhaus | OG / EG / UG | Wand |  |  | 21.1.2025 - 13:48 |  |  |  | Gang - Treppenhaus -OG - EG...-Wand _MaP-2_25-01-21.jpg | Gang - Treppenhaus -OG - EG...-Wand _MaP-2_detail_25-01-21.jpg |  | - |  | Asbest | Asbest: Widerlegt
MaP-3 | Einzelprobe | VM-3 | Plattenkleber | Boden |  | Gang / Treppenhaus | OG / EG / UG | Boden |  |  | 21.1.2025 - 13:56 |  |  |  | Gang - Treppenhaus -OG - EG...-Boden _MaP-3_25-01-21.jpg | Gang - Treppenhaus -OG - EG...-Boden _MaP-3_detail_25-01-21.jpg |  | - |  | Asbest | Asbest: Widerlegt
MaP-4 | Einzelprobe | VM-4 | Putz | Wand |  | Wohnzimmer | EG | Wand |  |  | 21.1.2025 - 14:01 |  |  |  | Wohnzimmer -EG -Wand _MaP-4_25-01-21.jpg | Wohnzimmer -EG -Wand _MaP-4_detail_25-01-21.jpg |  | - |  | Asbest | Asbest: Widerlegt
MaP-5 | Einzelprobe | VM-5 | Putz | Decke |  | Wohnzimmer | EG | Decke |  |  | 21.1.2025 - 14:03 |  |  |  | Wohnzimmer -EG -Decke _MaP-5_25-01-21.jpg | Wohnzimmer -EG -Decke _MaP-5_detail_25-01-21.jpg |  | - |  | Asbest | Asbest: Widerlegt
MaP-6 | Einzelprobe | VM-6 | Putz | Wand |  | Schlafzimmer | EG | Wand |  |  | 21.1.2025 - 14:09 |  |  |  | Schlafzimmer -EG -Wand _MaP-6_25-01-21.jpg | Schlafzimmer -EG -Wand _MaP-6_detail_25-01-21.jpg |  | - |  | Asbest | Asbest: Widerlegt
MaP-7 | Einzelprobe | VM-7 | Putz | Decke |  | Schlafzimmer | EG | Decke |  |  | 21.1.2025 - 14:09 |  |  |  | Schlafzimmer -EG -Decke _MaP-7_25-01-21.jpg | Schlafzimmer -EG -Decke _MaP-7_detail_25-01-21.jpg |  | - |  | Asbest | Asbest: Widerlegt
MaP-8 | Einzelprobe | VM-8 | Plattenkleber | Boden |  | Bad | EG | Boden |  |  | 21.1.2025 - 14:25 |  |  |  | Bad -EG -Boden _MaP-8_25-01-21.jpg | Bad -EG -Boden _MaP-8_detail_25-01-21.jpg |  | - |  | Asbest | Asbest: Widerlegt
MaP-9 | Einzelprobe | VM-9 | Plattenkleber | Wand |  | Bad | EG | Wand |  |  | 21.1.2025 - 14:26 |  |  |  | Bad -EG -Wand _MaP-9_25-01-21.jpg | Bad -EG -Wand _MaP-9_detail_25-01-21.jpg |  | - |  | Asbest | Asbest: Widerlegt
MaP-10 | Einzelprobe | VM-10 | Putz | Wand |  | Küche | EG | Wand |  |  | 21.1.2025 - 14:34 |  |  |  | Küche -EG -Wand _MaP-10_25-01-21.jpg | Küche -EG -Wand _MaP-10_detail_25-01-21.jpg |  | - |  | Asbest | Asbest: Widerlegt
MaP-11 | Einzelprobe | VM-11 | Plattenkleber | Boden |  | Küche | EG | Boden |  |  | 21.1.2025 - 14:36 |  |  |  | Küche -EG -Boden _MaP-11_25-01-21.jpg | Küche -EG -Boden _MaP-11_detail_25-01-21.jpg |  | - |  | Asbest | Asbest: Widerlegt
MaP-12 | Einzelprobe | VM-12 | Putz | Wand |  | Gang zu Garage | UG | Wand |  |  | 21.1.2025 - 14:43 |  |  |  | Gang zu Garage -UG -Wand _MaP-12_25-01-21.jpg | Gang zu Garage -UG -Wand _MaP-12_detail_25-01-21.jpg |  | - |  | Asbest | Asbest: Widerlegt
MaP-13 | Einzelprobe | VM-13 | technisches Textil | Rorummantellung |  | Luftschutz | UG | Decke |  |  | 21.1.2025 - 14:44 |  |  |  | Luftschutz-UG -Decke _MaP-13_25-01-21.jpg | Luftschutz-UG -Decke _MaP-13_detail_25-01-21.jpg |  | - |  | Asbest | Asbest: Widerlegt
MaP-14 | Einzelprobe | VM-14 | Putz | Wand |  | Fassade | UG/ EG / OG | Wand |  |  | 21.1.2025 - 14:50 |  |  |  | Fassade-UG- EG ...-Wand _MaP-14_25-01-21.jpg | Fassade-UG- EG ...-Wand _MaP-14_detail_25-01-21.jpg |  | - |  | Asbest | Asbest: Widerlegt
VB-1 | Visueller Befund | VM-15 | Fensterkitt | Fenster |  | Fenster | EG / UH | Wand |  |  | 21.1.2025 - 14:58 |  |  |  | Fenster-EG - UH -Wand _VB-1_25-01-21.jpg | Fenster-EG - UH -Wand _VB-1_detail_25-01-21.jpg |  | - |  | Asbest | Asbest: Bestätigt