## Report
Bezeichnung Befund | Art | Verdachtsmoment | Material | Zugehöriges Bauteil | Farbe | Gebäude/Bereich | Stockwerk/Ebene | Raum/Teilbereich | Bemerkung Probe/Befund | Bemerkung Verdachtsmoment | Erfassungszeitpunkt | Probenehmer | Überblick | Detail | Dateiname Überblick | Dateiname Detail | Menge | Einheit | Mischprobe | Verdacht | Einstufung | Angenommene Trefferwahrscheinlichkeit | Einheit | Aussagesicherheit | Einheit | Risikomenge | Einheit | Begründung | Ergebnis Analytik | Bewertung | Aufgabe | Referenzkarte | X-Koordinate | Y-Koordinate
MaP-1 | Einzelprobe | VM-1 | Verputz | Wand |  | Bad | 2.OG |  |  |  | 10.2.2026 - 14:20 |  |  |  | Bad-2.OG-_MaP-1_26-02-10.jpg | Bad-2.OG-_MaP-1_detail_26-02-10.jpg |  | - |  | Asbest | Asbest: Widerlegt
MaP-2 | Einzelprobe | VM-2 | Fliesenkleber | Wand |  | Bad | 2.OG |  |  |  | 10.2.2026 - 14:20 |  |  |  | Bad-2.OG-_MaP-2_26-02-10.jpg | Bad-2.OG-_MaP-2_detail_26-02-10.jpg |  | - |  | Asbest | Asbest: Widerlegt
MaP-3 | Einzelprobe | VM-3 | (elastische) Bodenbeläge | Boden |  | Bad | 2.OG |  |  |  | 10.2.2026 - 14:21 |  |  |  | Bad-2.OG-_MaP-3_26-02-10.jpg | Bad-2.OG-_MaP-3_detail_26-02-10.jpg |  | - |  | Asbest | Asbest: Widerlegt
MaP-4 | Einzelprobe | VM-4 | Verputz | Decke |  | Küche | 2.OG |  |  |  | 10.2.2026 - 14:21 |  |  |  | Küche-2.OG-_MaP-4_26-02-10.jpg | Küche-2.OG-_MaP-4_detail_26-02-10.jpg |  | - |  | Asbest | Asbest: Widerlegt
MaP-5 | Einzelprobe | VM-5 | ehemaliger Belagskleber | Boden |  | Küche | 2.OG |  |  |  | 10.2.2026 - 14:22 |  |  |  | Küche-2.OG-_MaP-5_26-02-10.jpg | Küche-2.OG-_MaP-5_detail_26-02-10.jpg |  | - |  | Asbest | Asbest: Widerlegt
MaP-6 | Einzelprobe | VM-1 | Verputz | Wand |  | Gang | 2.OG |  |  |  | 10.2.2026 - 14:39 |  |  |  | Gang-2.OG-_MaP-6_26-02-10.jpg | Gang-2.OG-_MaP-6_detail_26-02-10.jpg |  | - |  | Asbest | Asbest: Widerlegt
MaP-7 | Einzelprobe | VM-6 | Verputz | Decke |  | Treppenhaus | ganzes Haus |  |  |  | 10.2.2026 - 14:43 |  |  |  | Treppenhaus-ganzes ...-_MaP-7_26-02-10.jpg | Treppenhaus-ganzes ...-_MaP-7_detail_26-02-10.jpg |  | - |  | Asbest | Asbest: Widerlegt
MaP-8 | Einzelprobe | VM-7 | Teppichkleber | Boden |  | Treppenhaus | ganzes Haus |  |  |  | 10.2.2026 - 14:45 |  |  |  | Treppenhaus-ganzes ...-_MaP-8_26-02-10.jpg | Treppenhaus-ganzes ...-_MaP-8_detail_26-02-10.jpg |  | - |  | Asbest | Asbest: Widerlegt
MaP-9 | Einzelprobe | VM-10 | Cushion Vinyl | Boden |  | Bad | 1.OG |  |  |  | 10.2.2026 - 14:49 |  |  |  | Bad-1.OG-_MaP-9_26-02-10.jpg | Bad-1.OG-_MaP-9_detail_26-02-10.jpg |  | - |  | Asbest | Asbest: Widerlegt
MaP-10 | Einzelprobe | VM-2 | Fliesenkleber | Wand |  | Bad | 1.OG |  |  |  | 10.2.2026 - 14:50 |  |  |  | Bad-1.OG-_MaP-10_26-02-10.jpg | Bad-1.OG-_MaP-10_detail_26-02-10.jpg |  | - |  | Asbest | Asbest: Widerlegt
MaP-11 | Einzelprobe | VM-1 | Verputz | Wand |  | Zimmer | 1.OG |  |  |  | 10.2.2026 - 14:50 |  |  |  | Zimmer -1.OG-_MaP-11_26-02-10.jpg | Zimmer -1.OG-_MaP-11_detail_26-02-10.jpg |  | - |  | Asbest | Asbest: Widerlegt
MaP-12 | Einzelprobe | VM-11 | Fliesenkleber | Boden |  | Bad | 1.OG |  |  |  | 10.2.2026 - 14:50 |  |  |  | Bad-1.OG-_MaP-12_26-02-10.jpg | Bad-1.OG-_MaP-12_detail_26-02-10.jpg |  | - |  | Asbest | Asbest: Widerlegt
MaP-13 | Einzelprobe | VM-12 | Fliesenkleber | Sockel |  | Bad | 1.OG |  |  |  | 10.2.2026 - 14:50 |  |  |  | Bad-1.OG-_MaP-13_26-02-10.jpg | Bad-1.OG-_MaP-13_detail_26-02-10.jpg |  | - |  | Asbest | Asbest: Widerlegt
MaP-14 | Einzelprobe | VM-3 | (elastische) Bodenbeläge | Boden |  | Küche | 1.OG |  |  |  | 10.2.2026 - 14:51 |  |  |  | Küche -1.OG-_MaP-14_26-02-10.jpg | Küche -1.OG-_MaP-14_detail_26-02-10.jpg |  | - |  | Asbest | Asbest: Widerlegt
MaP-15 | Einzelprobe | VM-21 | Fliesenkleber | Sockel |  | Küche | 1.OG |  |  |  | 10.2.2026 - 14:51 |  |  |  | Küche -1.OG-_MaP-15_26-02-10.jpg | Küche -1.OG-_MaP-15_detail_26-02-10.jpg |  | - |  | Asbest | Asbest: Bestätigt
MaP-16 | Einzelprobe | VM-6 | Verputz | Decke |  | Küche | 1.OG |  |  |  | 10.2.2026 - 14:51 |  |  |  | Küche -1.OG-_MaP-16_26-02-10.jpg | Küche -1.OG-_MaP-16_detail_26-02-10.jpg |  | - |  | Asbest | Asbest: Widerlegt
MaP-17 | Einzelprobe | VM-7 | Teppichkleber | Boden |  | Gang | 1.OG |  |  |  | 10.2.2026 - 15:16 |  |  |  | Gang-1.OG-_MaP-17_26-02-10.jpg | Gang-1.OG-_MaP-17_detail_26-02-10.jpg |  | - |  | Asbest | Asbest: Widerlegt
MaP-18 | Einzelprobe | VM-8 | Parkettkleber | Boden |  | Wohnzimmer | 1.OG |  |  |  | 10.2.2026 - 15:17 |  |  |  | Wohnzimmer -1.OG-_MaP-18_26-02-10.jpg | Wohnzimmer -1.OG-_MaP-18_detail_26-02-10.jpg |  | - |  | Asbest | Asbest: Widerlegt
MaP-19 | Einzelprobe | VM-7 | Teppichkleber | Boden |  | Zimmer | 1.OG |  |  |  | 10.2.2026 - 15:18 |  |  |  | Zimmer -1.OG-_MaP-19_26-02-10.jpg | Zimmer -1.OG-_MaP-19_detail_26-02-10.jpg |  | - |  | Asbest | Asbest: Widerlegt
MaP-20 | Einzelprobe | VM-9 | Korkdämmung | Boden |  | Zimmer | 1.OG |  |  |  | 10.2.2026 - 15:18 |  |  |  | Zimmer -1.OG-_MaP-20_26-02-10.jpg | Zimmer -1.OG-_MaP-20_detail_26-02-10.jpg |  | - |  | Asbest | Asbest: Widerlegt
MaP-21 | Einzelprobe | VM-2 | Fliesenkleber | Wand |  | Küche | 1.OG |  |  |  | 10.2.2026 - 15:25 |  |  |  | Küche -1.OG-_MaP-21_26-02-10.jpg | Küche -1.OG-_MaP-21_detail_26-02-10.jpg |  | - |  | Asbest | Asbest: Widerlegt
MaP-22 | Einzelprobe | VM-1 | Verputz | Wand |  | Fassade | EG-DG |  |  |  | 10.2.2026 - 15:33 |  |  |  | Fassade-EG-DG-_MaP-22_26-02-10.jpg | Fassade-EG-DG-_MaP-22_detail_26-02-10.jpg |  | - |  | Asbest | Asbest: Widerlegt
MaP-23 | Einzelprobe | VM-2 | Fliesenkleber | Wand |  | Bad | EG |  |  |  | 10.2.2026 - 15:43 |  |  |  | Bad-EG-_MaP-23_26-02-10.jpg | Bad-EG-_MaP-23_detail_26-02-10.jpg |  | - |  | Asbest | Asbest: Widerlegt
MaP-24 | Einzelprobe | VM-11 | Fliesenkleber | Boden |  | Bad | EG |  |  |  | 10.2.2026 - 15:43 |  |  |  | Bad-EG-_MaP-24_26-02-10.jpg | Bad-EG-_MaP-24_detail_26-02-10.jpg |  | - |  | Asbest | Asbest: Widerlegt
MaP-25 | Einzelprobe | VM-2 | Fliesenkleber | Wand |  | Küche | EG |  |  |  | 10.2.2026 - 15:44 |  |  |  | Küche-EG-_MaP-25_26-02-10.jpg | Küche-EG-_MaP-25_detail_26-02-10.jpg |  | - |  | Asbest | Asbest: Widerlegt
MaP-26 | Einzelprobe | VM-6 | Verputz | Decke |  | Küche | EG |  |  |  | 10.2.2026 - 15:45 |  |  |  | Küche -EG-_MaP-26_26-02-10.jpg | Küche -EG-_MaP-26_detail_26-02-10.jpg |  | - |  | Asbest | Asbest: Widerlegt
MaP-27 | Einzelprobe | VM-7 | Teppichkleber | Boden |  | Zimmer | EG |  |  |  | 10.2.2026 - 15:52 |  |  |  | Zimmer-EG-_MaP-27_26-02-10.jpg | Zimmer-EG-_MaP-27_detail_26-02-10.jpg |  | - |  | Asbest | Asbest: Widerlegt
MaP-28 | Einzelprobe | VM-7 | Teppichkleber | Boden |  | Zimmer | EG |  |  |  | 10.2.2026 - 15:53 |  |  |  | Zimmer-EG-_MaP-28_26-02-10.jpg | Zimmer-EG-_MaP-28_detail_26-02-10.jpg |  | - |  | Asbest | Asbest: Widerlegt
MaP-29 | Einzelprobe | VM-7 | Teppichkleber | Boden |  | Zimmer | EG |  |  |  | 10.2.2026 - 15:53 |  |  |  | Zimmer-EG-_MaP-29_26-02-10.jpg | Zimmer-EG-_MaP-29_detail_26-02-10.jpg |  | - |  | Asbest | Asbest: Widerlegt
MaP-30 | Einzelprobe | VM-17 | spezielle Anstrich-, Beschichtungsstoffe | Kellerboden |  | Waschküche Gang und Treppe | UG |  |  |  | 10.2.2026 - 15:57 |  |  |  | Waschküche Gang u...-UG -_MaP-30_26-02-10.jpg | Waschküche Gang u...-UG -_MaP-30_detail_26-02-10.jpg | 45 | m³ |  | PCB | PCB: Widerlegt
MaP-31 | Einzelprobe | VM-4 | Verputz | Decke |  | Heizungsraum | UG |  |  |  | 10.2.2026 - 15:58 |  |  |  | Heizungsraum-UG-_MaP-31_26-02-10.jpg | Heizungsraum-UG-_MaP-31_detail_26-02-10.jpg |  | - |  | Asbest | Asbest: Widerlegt
MaP-32 | Einzelprobe | VM-11 | Fliesenkleber | Boden |  | Hobbyraum | EG |  |  |  | 10.2.2026 - 16:06 |  |  |  | Hobbyraum-EG-_MaP-32_26-02-10.jpg | Hobbyraum-EG-_MaP-32_detail_26-02-10.jpg | 40 | m² |  | Asbest | Asbest: Widerlegt
MaP-33 | Einzelprobe | VM-11 | Fliesenkleber | Boden |  | Treppe | EG |  |  |  | 10.2.2026 - 16:19 |  |  |  | Treppe -EG-_MaP-33_26-02-10.jpg | Treppe -EG-_MaP-33_detail_26-02-10.jpg |  | - |  | Asbest | Asbest: Widerlegt
MaP-34 | Einzelprobe | VM-20 | Fensterkitt |  |  | Hobbyraum | EG |  |  |  | 10.2.2026 - 16:19 |  |  |  | Hobbyraum-EG-_MaP-34_26-02-10.jpg | Hobbyraum-EG-_MaP-34_detail_26-02-10.jpg |  | - |  | Asbest | Asbest: Widerlegt
MaP-35 | Einzelprobe | VM-15 | Belag |  |  | Einfahrt | EG |  |  |  | 10.2.2026 - 16:25 |  |  |  | Einfahrt -EG-_MaP-35_26-02-10.jpg | Einfahrt -EG-_MaP-35_detail_26-02-10.jpg | 130 | m² |  | PAK | PAK: Widerlegt
VB-1 | Visueller Befund | VM-16 | Faserzement | Unterdach |  | Dach | DG |  |  |  | 10.2.2026 - 13:49 |  |  |  | Dach-DG-_VB-1_26-02-10.jpg | Dach-DG-_VB-1_detail_26-02-10.jpg |  | - |  | Asbest | Asbest: Widerlegt
VB-2 | Visueller Befund | VM-14 | Faserzement | Formteile |  | Waschküche | UG |  |  |  | 10.2.2026 - 15:56 |  |  |  | Waschküche -UG -_VB-2_26-02-10.jpg | Waschküche -UG -_VB-2_detail_26-02-10.jpg |  | - |  | Asbest | Asbest: Bestätigt
VB-3 | Visueller Befund | VM-14 | Faserzement | Formteile |  | Heizungsraum | UG |  |  |  | 10.2.2026 - 16:01 |  |  |  | Heizungsraum-UG-_VB-3_26-02-10.jpg | Heizungsraum-UG-_VB-3_detail_26-02-10.jpg |  | - |  | Asbest | Asbest: Bestätigt
VB-4 | Visueller Befund | VM-18 | Flanschdichtung | Tank |  | Tankraum | UG |  |  |  | 10.2.2026 - 16:02 |  |  |  | Tankraum-UG-_VB-4_26-02-10.jpg | Tankraum-UG-_VB-4_detail_26-02-10.jpg |  | - |  | Asbest | Asbest: Bestätigt
VB-5 | Visueller Befund | VM-19 | LAP | Elektrokasten |  | Hobbyraum | EG |  |  |  | 10.2.2026 - 16:08 |  |  |  | Hobbyraum-EG-_VB-5_26-02-10.jpg | Hobbyraum-EG-_VB-5_detail_26-02-10.jpg |  | - |  | Asbest | Asbest: Bestätigt