## Report
Bezeichnung Befund | Art | Verdachtsmoment | Material | Zugehöriges Bauteil | Farbe | Gebäude/Bereich | Stockwerk/Ebene | Raum/Teilbereich | Bemerkung Probe/Befund | Bemerkung Verdachtsmoment | Erfassungszeitpunkt | Probenehmer | Überblick | Detail | Dateiname Überblick | Dateiname Detail | Menge | Einheit | Mischprobe | Verdacht | Einstufung | Angenommene Trefferwahrscheinlichkeit | Einheit | Aussagesicherheit | Einheit | Risikomenge | Einheit | Begründung | Ergebnis Analytik | Bewertung | Aufgabe | Referenzkarte | X-Koordinate | Y-Koordinate
MaP-1 | Einzelprobe | VM-1 | Verputz | Wand |  | 17 | EG/1.OG |  |  |  | 09.1.2026 - 13:02 |  |  |  | 17-EG-1.OG-_MaP-1_26-01-09.jpg | 17-EG-1.OG-_MaP-1_detail_26-01-09.jpg |  | - |  | Asbest | Asbest: Widerlegt
MaP-2 | Einzelprobe | VM-1 | Verputz | Wand |  | 17 | EG/1.OG |  |  |  | 09.1.2026 - 13:02 |  |  |  | 17-EG-1.OG-_MaP-2_26-01-09.jpg | 17-EG-1.OG-_MaP-2_detail_26-01-09.jpg |  | - |  | Asbest | Asbest: Widerlegt
MaP-3 | Einzelprobe | VM-1 | Verputz | Wand |  | 17 | EG/1.OG |  |  |  | 09.1.2026 - 13:03 |  |  |  | 17-EG-1.OG-_MaP-3_26-01-09.jpg | 17-EG-1.OG-_MaP-3_detail_26-01-09.jpg |  | - |  | Asbest | Asbest: Widerlegt
MaP-4 | Einzelprobe | VM-1 | Verputz | Wand |  | 17 | EG/1.OG |  |  |  | 09.1.2026 - 13:03 |  |  |  | 17-EG-1.OG-_MaP-4_26-01-09.jpg | 17-EG-1.OG-_MaP-4_detail_26-01-09.jpg |  | - |  | Asbest | Asbest: Widerlegt
MaP-5 | Einzelprobe | VM-1 | Verputz | Wand |  | 17 | EG/1.OG |  |  |  | 09.1.2026 - 13:03 |  |  |  | 17-EG-1.OG-_MaP-5_26-01-09.jpg | 17-EG-1.OG-_MaP-5_detail_26-01-09.jpg |  | - |  | Asbest | Asbest: Widerlegt
MaP-6 | Einzelprobe | VM-1 | Verputz | Wand |  | 54 | 3.OG |  |  |  | 09.1.2026 - 13:10 |  |  |  | 54-3.OG-_MaP-6_26-01-09.jpg | 54-3.OG-_MaP-6_detail_26-01-09.jpg |  | - |  | Asbest | Asbest: Widerlegt
MaP-7 | Einzelprobe | VM-1 | Verputz | Wand |  | 54 | 3.OG |  |  |  | 09.1.2026 - 13:10 |  |  |  | 54-3.OG-_MaP-7_26-01-09.jpg | 54-3.OG-_MaP-7_detail_26-01-09.jpg |  | - |  | Asbest | Asbest: Widerlegt
MaP-8 | Einzelprobe | VM-1 | Verputz | Wand |  | 54 | 3.OG |  |  |  | 09.1.2026 - 13:10 |  |  |  | 54-3.OG-_MaP-8_26-01-09.jpg | 54-3.OG-_MaP-8_detail_26-01-09.jpg |  | - |  | Asbest | Asbest: Widerlegt
MaP-9 | Einzelprobe | VM-1 | Verputz | Wand |  | 54 | 3.OG |  |  |  | 09.1.2026 - 13:10 |  |  |  | 54-3.OG-_MaP-9_26-01-09.jpg | 54-3.OG-_MaP-9_detail_26-01-09.jpg |  | - |  | Asbest | Asbest: Widerlegt
MaP-10 | Einzelprobe | VM-1 | Verputz | Wand |  | 54 | 3.OG |  |  |  | 09.1.2026 - 13:11 |  |  |  | 54-3.OG-_MaP-10_26-01-09.jpg | 54-3.OG-_MaP-10_detail_26-01-09.jpg |  | - |  | Asbest | Asbest: Widerlegt