## Report
Bezeichnung Befund | Art | Verdachtsmoment | Material | Zugehöriges Bauteil | Farbe | Gebäude/Bereich | Stockwerk/Ebene | Raum/Teilbereich | Bemerkung Probe/Befund | Bemerkung Verdachtsmoment | Erfassungszeitpunkt | Probenehmer | Überblick | Detail | Dateiname Überblick | Dateiname Detail | Menge | Einheit | Mischprobe | Verdacht | Einstufung | Angenommene Trefferwahrscheinlichkeit | Einheit | Aussagesicherheit | Einheit | Risikomenge | Einheit | Begründung | Ergebnis Analytik | Bewertung | Aufgabe | Referenzkarte | X-Koordinate | Y-Koordinate
MaP-1 | Einzelprobe | VM-1 | Cushion Vinyl | Boden |  | Bad | UG |  |  |  | 17.2.2026 - 11:12 |  |  |  | Bad-UG-_MaP-1_26-02-17.jpg | Bad-UG-_MaP-1_detail_26-02-17.jpg |  | - |  | Asbest | Asbest: Widerlegt
MaP-2 | Einzelprobe | VM-2 | Fliesenkleber | Wand |  | Bad | UG |  |  |  | 17.2.2026 - 11:13 |  |  |  | Bad-UG-_MaP-2_26-02-17.jpg | Bad-UG-_MaP-2_detail_26-02-17.jpg |  | - |  | Asbest | Asbest: Widerlegt
MaP-3 | Einzelprobe | VM-3 | Verputz | Wand |  | Bad | UG |  |  |  | 17.2.2026 - 11:14 |  |  |  | Bad-UG-_MaP-3_26-02-17.jpg | Bad-UG-_MaP-3_detail_26-02-17.jpg |  | - |  | Asbest | Asbest: Widerlegt
MaP-4 | Einzelprobe | VM-4 | (elastische) Bodenbeläge | Boden |  | Wohnung | UG |  |  |  | 17.2.2026 - 11:14 |  |  |  | Wohnung -UG-_MaP-4_26-02-17.jpg | Wohnung -UG-_MaP-4_detail_26-02-17.jpg |  | - |  | Asbest | Asbest: Widerlegt
MaP-5 | Einzelprobe | VM-5 | Fliesenkleber | Küchenrückwand |  | Wohnung | UG |  |  |  | 17.2.2026 - 11:15 |  |  |  | Wohnung -UG-_MaP-5_26-02-17.jpg | Wohnung -UG-_MaP-5_detail_26-02-17.jpg |  | - |  | Asbest | Asbest: Widerlegt
MaP-6 | Einzelprobe | VM-6 | Deckenpanelen |  |  | Wohnung | UG |  |  |  | 17.2.2026 - 11:16 |  |  |  | Wohnung -UG-_MaP-6_26-02-17.jpg | Wohnung -UG-_MaP-6_detail_26-02-17.jpg |  | - |  | Asbest | Asbest: Widerlegt
MaP-7 | Einzelprobe | VM-7 | Fliesenkleber | Boden |  | Bad | EG |  |  |  | 17.2.2026 - 11:32 |  |  |  | Bad-EG-_MaP-7_26-02-17.jpg | Bad-EG-_MaP-7_detail_26-02-17.jpg |  | - |  | Asbest | Asbest: Widerlegt
MaP-8 | Einzelprobe | VM-2 | Fliesenkleber | Wand |  | Bad | EG |  |  |  | 17.2.2026 - 11:33 |  |  |  | Bad-EG-_MaP-8_26-02-17.jpg | Bad-EG-_MaP-8_detail_26-02-17.jpg |  | - |  | Asbest | Asbest: Widerlegt
MaP-9 | Einzelprobe | VM-8 | ehemaliger Belagskleber | Boden |  | Wohnung | EG |  |  |  | 17.2.2026 - 11:33 |  |  |  | Wohnung -EG-_MaP-9_26-02-17.jpg | Wohnung -EG-_MaP-9_detail_26-02-17.jpg |  | - |  | Asbest | Asbest: Widerlegt
MaP-10 | Einzelprobe | VM-3 | Verputz | Wand |  | Bad | EG |  |  |  | 17.2.2026 - 11:35 |  |  |  | Bad-EG-_MaP-10_26-02-17.jpg | Bad-EG-_MaP-10_detail_26-02-17.jpg |  | - |  | Asbest | Asbest: Widerlegt
MaP-11 | Einzelprobe | VM-9 | Fliesenkleber | 2.Lage Wand |  | WC | EG |  |  |  | 17.2.2026 - 11:47 |  |  |  | WC-EG-_MaP-11_26-02-17.jpg | WC-EG-_MaP-11_detail_26-02-17.jpg |  | - |  | Asbest | Asbest: Widerlegt
MaP-12 | Einzelprobe | VM-6 | Deckenpanelen |  |  | Gang | 1.OG |  |  |  | 17.2.2026 - 11:50 |  |  |  | Gang-1.OG-_MaP-12_26-02-17.jpg | Gang-1.OG-_MaP-12_detail_26-02-17.jpg |  | - |  | Asbest | Asbest: Widerlegt
MaP-13 | Einzelprobe | VM-10 | Fliesenkleber | Wand |  | Labor | UG |  |  |  | 17.2.2026 - 11:58 |  |  |  | Labor-UG-_MaP-13_26-02-17.jpg | Labor-UG-_MaP-13_detail_26-02-17.jpg |  | - |  | Asbest | Asbest: Bestätigt
VB-1 | Visueller Befund | VM-11 | LAP | Elektrokasten |  | Treppenhaus | 1x pro Stockwerk |  |  | LAP von Türen trennen und für Wiedereinbau reinigen. | 17.2.2026 - 11:48 |  |  |  | Treppenhaus -1x pro ...-_VB-1_26-02-17.jpg | Treppenhaus -1x pro ...-_VB-1_detail_26-02-17.jpg |  | - |  | Asbest | Asbest: Bestätigt