## Report
Bezeichnung Befund | Art | Verdachtsmoment | Material | Zugehöriges Bauteil | Farbe | Gebäude/Bereich | Stockwerk/Ebene | Raum/Teilbereich | Bemerkung Probe/Befund | Bemerkung Verdachtsmoment | Erfassungszeitpunkt | Probenehmer | Überblick | Detail | Dateiname Überblick | Dateiname Detail | Menge | Einheit | Mischprobe | Verdacht | Einstufung | Angenommene Trefferwahrscheinlichkeit | Einheit | Aussagesicherheit | Einheit | Risikomenge | Einheit | Begründung | Ergebnis Analytik | Bewertung | Aufgabe | Referenzkarte | X-Koordinate | Y-Koordinate
MaP-1 | Einzelprobe | VM-1 | Putz | Wand |  | Wohnzimmer / Küche / Gang | EG | Wand |  |  | 04.2.2025 - 11:06 |  |  |  | Wohnzimmer - Küch...-EG -Wand _MaP-1_25-02-04.jpg | Wohnzimmer - Küch...-EG -Wand _MaP-1_detail_25-02-04.jpg |  | - |  | Asbest | Asbest: Widerlegt | [10 empty] | EG | 371.4693 | 222.4422
MaP-2 | Einzelprobe | VM-2 | Putz | Decke |  | Wohnzimmer / Küche / Alle Schlafzimmer | EG | Decke |  |  | 04.2.2025 - 11:07 |  |  |  | Wohnzimmer - Küch...-EG-Decke _MaP-2_25-02-04.jpg | Wohnzimmer - Küch...-EG-Decke _MaP-2_detail_25-02-04.jpg |  | - |  | Asbest | Asbest: Widerlegt | [10 empty] | EG | 427.6067 | 273.9978
MaP-3 | Einzelprobe | VM-3 | Plattenkleber | Boden |  | Wohnzimmer / Küche / WC / Gang | EG | Boden |  |  | 04.2.2025 - 11:08 |  |  |  | Wohnzimmer - Küch...-EG -Boden _MaP-3_25-02-04.jpg | Wohnzimmer - Küch...-EG -Boden _MaP-3_detail_25-02-04.jpg |  | - |  | Asbest | Asbest: Widerlegt | [10 empty] | EG | 236.6778 | 239.62
MaP-4 | Einzelprobe | VM-4 | Putz | Wand |  | Eingang | EG | Wand |  |  | 04.2.2025 - 11:12 |  |  |  | Eingang -EG -Wand _MaP-4_25-02-04.jpg | Eingang -EG -Wand _MaP-4_detail_25-02-04.jpg |  | - |  | Asbest | Asbest: Widerlegt | [10 empty] | EG | 190.1355 | 233.8022
MaP-5 | Einzelprobe | VM-5 | Plattenkleber | Boden |  | Eingang | EG | Boden |  |  | 04.2.2025 - 11:13 |  |  |  | Eingang -EG -Boden _MaP-5_25-02-04.jpg | Eingang -EG -Boden _MaP-5_detail_25-02-04.jpg |  | - |  | Asbest | Asbest: Widerlegt | [10 empty] | EG | 199.4225 | 245.4378
MaP-6 | Einzelprobe | VM-6 | Plattenkleber | Wand |  | Dusche | EG | Wand |  |  | 04.2.2025 - 11:14 |  |  |  | Dusche -EG -Wand _MaP-6_25-02-04.jpg | Dusche -EG -Wand _MaP-6_detail_25-02-04.jpg | 8 | m² |  | Asbest | Asbest: Bestätigt | [10 empty] | EG | 259.3998 | 283.3176
MaP-7 | Einzelprobe | VM-7 | Putz | Wand |  | Dusche | EG | Wand |  |  | 04.2.2025 - 11:14 |  |  |  | Dusche -EG -Wand _MaP-7_25-02-04.jpg | Dusche -EG -Wand _MaP-7_detail_25-02-04.jpg |  | - |  | Asbest | Asbest: Widerlegt | [10 empty] | EG | 273.8468 | 300.7348
MaP-8 | Einzelprobe | VM-8 | Plattenkleber | Boden |  | Dusche | EG | Boden |  |  | 04.2.2025 - 11:15 |  |  |  | Dusche -EG -Boden_MaP-8_25-02-04.jpg | Dusche -EG -Boden_MaP-8_detail_25-02-04.jpg |  | - |  | Asbest | Asbest: Widerlegt | [10 empty] | EG | 247.3947 | 298.1237
MaP-9 | Einzelprobe | VM-9 | (elastische) Bodenbeläge | Boden |  | Alle Schlafzimmer / Gang | EG | Boden |  |  | 04.2.2025 - 11:16 |  |  |  | Alle Schlafzimmer...-EG -Boden _MaP-9_25-02-04.jpg | Alle Schlafzimmer...-EG -Boden _MaP-9_detail_25-02-04.jpg |  | - |  | Asbest | Asbest: Widerlegt | [10 empty] | EG | 229.86 | 420.3659
MaP-10 | Einzelprobe | VM-10 | Putz | Wand |  | Schlafzimmer | EG | Wand |  |  | 04.2.2025 - 11:17 |  |  |  | Schlafzimmer -EG -Wand _MaP-10_25-02-04.jpg | Schlafzimmer -EG -Wand _MaP-10_detail_25-02-04.jpg |  | - |  | Asbest | Asbest: Widerlegt | [10 empty] | EG | 234.8164 | 515.8643
MaP-11 | Einzelprobe | VM-11 | Putz | Wand |  | Garage | EG | Wand |  |  | 04.2.2025 - 11:21 |  |  |  | Garage -EG -Wand _MaP-11_25-02-04.jpg | Garage -EG -Wand _MaP-11_detail_25-02-04.jpg |  | - |  | Asbest | Asbest: Widerlegt | [10 empty] | EG | 206.9399 | 328.7024
MaP-12 | Einzelprobe | VM-12 | Plattenkleber | Wand |  | WC | EG | Wand |  |  | 04.2.2025 - 11:24 |  |  |  | WC-EG -Wand _MaP-12_25-02-04.jpg | WC-EG -Wand _MaP-12_detail_25-02-04.jpg |  | - |  | Asbest | Asbest: Widerlegt | [10 empty] | EG | 259.647 | 278.3093
MaP-13 | Einzelprobe | VM-13 | Putz | Wand |  | WC | EG | Wand |  |  | 04.2.2025 - 11:25 |  |  |  | WC-EG -Wand _MaP-13_25-02-04.jpg | WC-EG -Wand _MaP-13_detail_25-02-04.jpg |  | - |  | Asbest | Asbest: Widerlegt | [10 empty] | EG | 274.1689 | 265.9671
MaP-14 | Einzelprobe | VM-14 | Faserzement | Wand / Decke |  | Sauna | UG | Wand / Decke |  |  | 04.2.2025 - 11:40 |  |  |  | Sauna -UG-Wand - ..._MaP-14_25-02-04.jpg | Sauna -UG-Wand - ..._MaP-14_detail_25-02-04.jpg | 1 | m² |  | Asbest | Asbest: Bestätigt | 80 | % | 91.71371 | % | 0.06629033 | m² |  |  |  |  | UG | 165.4593 | 229.4088
MaP-15 | Einzelprobe | VM-15 | Rohrummantellung | Decke |  | Technikraum | UG | Wand |  |  | 04.2.2025 - 11:41 |  |  |  | Technikraum -UG -Wand _MaP-15_25-02-04.jpg | Technikraum -UG -Wand _MaP-15_detail_25-02-04.jpg |  | - |  | Asbest | Asbest: Widerlegt | [10 empty] | UG | 250.6214 | 370.0146
MaP-16 | Einzelprobe | VM-16 | Plattenkleber | Wand / Boden |  | Dusche | UG | Wand / Boden |  |  | 04.2.2025 - 11:42 |  |  |  | Dusche -UG-Wand - ..._MaP-16_25-02-04.jpg | Dusche -UG-Wand - ..._MaP-16_detail_25-02-04.jpg | 9 | m² |  | Asbest | Asbest: Bestätigt | [10 empty] | UG | 182.886 | 230.7767
MaP-17 | Einzelprobe | VM-17 | Putz | Wand |  | Fassde | EG | Wand |  |  | 04.2.2025 - 11:46 |  |  |  | Fassde -EG -Wand _MaP-17_25-02-04.jpg | Fassde -EG -Wand _MaP-17_detail_25-02-04.jpg |  | - |  | Asbest | Asbest: Widerlegt | [10 empty] | EG | 278.9889 | 527.3355