## Report
Bezeichnung Befund | Art | Verdachtsmoment | Material | Zugehöriges Bauteil | Farbe | Gebäude/Bereich | Stockwerk/Ebene | Raum/Teilbereich | Bemerkung Probe/Befund | Bemerkung Verdachtsmoment | Erfassungszeitpunkt | Probenehmer | Überblick | Detail | Dateiname Überblick | Dateiname Detail | Menge | Einheit | Mischprobe | Verdacht | Einstufung | Angenommene Trefferwahrscheinlichkeit | Einheit | Aussagesicherheit | Einheit | Risikomenge | Einheit | Begründung | Ergebnis Analytik | Bewertung | Aufgabe | Referenzkarte | X-Koordinate | Y-Koordinate
MaP-1 | Einzelprobe | VM-1 | Plattenkleber | Wand |  | Küche | EG | Wand |  |  | 17.2.2026 - 09:46 |  |  |  | Küche -EG -Wand _MaP-1_26-02-17.jpg | Küche -EG -Wand _MaP-1_detail_26-02-17.jpg |  | - |  | Asbest | Asbest: Widerlegt
MaP-2 | Einzelprobe | VM-2 | Putz | Wand |  | Küche | EG | Wand |  |  | 17.2.2026 - 09:47 |  |  |  | Küche -EG -Wand _MaP-2_26-02-17.jpg | Küche -EG -Wand _MaP-2_detail_26-02-17.jpg |  | - |  | Asbest | Asbest: Widerlegt
MaP-3 | Einzelprobe | VM-3 | Plattenkleber | Boden |  | Küche | EG | Boden |  |  | 17.2.2026 - 09:47 |  |  |  | Küche -EG -Boden _MaP-3_26-02-17.jpg | Küche -EG -Boden _MaP-3_detail_26-02-17.jpg | 5 | m² |  | Asbest | Asbest: Bestätigt
MaP-4 | Einzelprobe | VM-4 | Klebstoffe | Boden |  | gesamtes Haus | EG / UG | Boden |  |  | 17.2.2026 - 09:50 |  |  |  | gesamtes Haus -EG - UG -Boden _MaP-4_26-02-17.jpg | gesamtes Haus -EG - UG -Boden _MaP-4_detail_26-02-17.jpg |  | - |  | Asbest | Asbest: Widerlegt
MaP-5 | Einzelprobe | VM-5 | Putz | Wand |  | Wohnzimmer | EG | Wand |  |  | 17.2.2026 - 09:53 |  |  |  | Wohnzimmer -EG -Wand _MaP-5_26-02-17.jpg | Wohnzimmer -EG -Wand _MaP-5_detail_26-02-17.jpg |  | - |  | Asbest | Asbest: Widerlegt
MaP-6 | Einzelprobe | VM-6 | Plattenkleber | Wand |  | Wohnzimmer | EG | Cheminée |  |  | 17.2.2026 - 09:56 |  |  |  | Wohnzimmer -EG -Cheminée _MaP-6_26-02-17.jpg | Wohnzimmer -EG -Cheminée _MaP-6_detail_26-02-17.jpg |  | - |  | Asbest | Asbest: Widerlegt
MaP-7 | Einzelprobe | VM-8 | Putz | Wand |  | Gang / Treppenhaus | EG / UG | Wand |  |  | 17.2.2026 - 10:03 |  |  |  | Gang - Treppenhaus -EG - UG -Wand _MaP-7_26-02-17.jpg | Gang - Treppenhaus -EG - UG -Wand _MaP-7_detail_26-02-17.jpg |  | - |  | Asbest | Asbest: Widerlegt
MaP-8 | Einzelprobe | VM-9 | Plattenkleber | Boden |  | Gang / Treppenhaus | EG / UG | Boden |  |  | 17.2.2026 - 10:04 |  |  |  | Gang - Treppenhaus -EG - UG -Boden _MaP-8_26-02-17.jpg | Gang - Treppenhaus -EG - UG -Boden _MaP-8_detail_26-02-17.jpg | 30 | m² |  | Asbest | Asbest: Bestätigt
MaP-9 | Einzelprobe | VM-10 | Putz | Wand |  | Dusche | EG | Wand |  |  | 17.2.2026 - 10:10 |  |  |  | Dusche -EG -Wand _MaP-9_26-02-17.jpg | Dusche -EG -Wand _MaP-9_detail_26-02-17.jpg |  | - |  | Asbest | Asbest: Widerlegt
MaP-10 | Einzelprobe | VM-11 | Plattenkleber | Wand |  | Dusche | EG | Wand |  |  | 17.2.2026 - 10:10 |  |  |  | Dusche -EG -Wand _MaP-10_26-02-17.jpg | Dusche -EG -Wand _MaP-10_detail_26-02-17.jpg |  | - |  | Asbest | Asbest: Widerlegt
MaP-11 | Einzelprobe | VM-12 | Plattenkleber | Boden |  | Dusche | EG | Boden |  |  | 17.2.2026 - 10:13 |  |  |  | Dusche -EG -Boden _MaP-11_26-02-17.jpg | Dusche -EG -Boden _MaP-11_detail_26-02-17.jpg | 5 | m² |  | Asbest | Asbest: Bestätigt
MaP-12 | Einzelprobe | VM-13 | Putz | Wand |  | Schlafzimmer | EG | Wand |  |  | 17.2.2026 - 10:15 |  |  |  | Schlafzimmer -EG -Wand _MaP-12_26-02-17.jpg | Schlafzimmer -EG -Wand _MaP-12_detail_26-02-17.jpg |  | - |  | Asbest | Asbest: Widerlegt
MaP-13 | Einzelprobe | VM-14 | Putz | Wand |  | Bad | EG | Wand |  |  | 17.2.2026 - 10:21 |  |  |  | Bad -EG -Wand _MaP-13_26-02-17.jpg | Bad -EG -Wand _MaP-13_detail_26-02-17.jpg |  | - |  | Asbest | Asbest: Widerlegt
MaP-14 | Einzelprobe | VM-15 | Plattenkleber | Wand |  | Bad | EG | Wand |  |  | 17.2.2026 - 10:22 |  |  |  | Bad -EG -Wand _MaP-14_26-02-17.jpg | Bad -EG -Wand _MaP-14_detail_26-02-17.jpg | 18 | m² |  | Asbest | Asbest: Bestätigt
MaP-15 | Einzelprobe | VM-16 | Plattenkleber | Boden |  | Bad | EG | Boden |  |  | 17.2.2026 - 10:25 |  |  |  | Bad -EG -Boden _MaP-15_26-02-17.jpg | Bad -EG -Boden _MaP-15_detail_26-02-17.jpg | 4 | m² |  | Asbest | Asbest: Bestätigt
MaP-16 | Einzelprobe | VM-18 | Putz | Wand |  | Turnzimmer | UG | Wand |  |  | 17.2.2026 - 10:35 |  |  |  | Turnzimmer -UG -Wand _MaP-16_26-02-17.jpg | Turnzimmer -UG -Wand _MaP-16_detail_26-02-17.jpg |  | - |  | Asbest | Asbest: Widerlegt
MaP-17 | Einzelprobe | VM-19 | Putz | Decke |  | Turnzimmer | UG | Decke |  |  | 17.2.2026 - 10:36 |  |  |  | Turnzimmer -UG -Decke _MaP-17_26-02-17.jpg | Turnzimmer -UG -Decke _MaP-17_detail_26-02-17.jpg |  | - |  | Asbest | Asbest: Widerlegt
MaP-18 | Einzelprobe | VM-20 | Plattenkleber | Wand / Boden |  | Dusche / Sauna | UG | Wand / Boden |  |  | 17.2.2026 - 10:37 |  |  |  | Dusche - Sauna -UG -Wand - ..._MaP-18_26-02-17.jpg | Dusche - Sauna -UG -Wand - ..._MaP-18_detail_26-02-17.jpg | 20 | m² |  | Asbest | Asbest: Bestätigt
MaP-19 | Einzelprobe | VM-21 | (elastische) Bodenbeläge | Boden |  | Waschküche / Gang | UG | Boden |  |  | 17.2.2026 - 10:45 |  |  |  | Waschküche - Gang -UG -Boden _MaP-19_26-02-17.jpg | Waschküche - Gang -UG -Boden _MaP-19_detail_26-02-17.jpg |  | - |  | Asbest | Asbest: Widerlegt
MaP-20 | Einzelprobe | VM-22 | Plattenkleber | Wand |  | Waschküche | UG | Wand |  |  | 17.2.2026 - 10:48 |  |  |  | Waschküche -UG -Wand _MaP-20_26-02-17.jpg | Waschküche -UG -Wand _MaP-20_detail_26-02-17.jpg |  | - |  | Asbest | Asbest: Widerlegt
VB-1 | Visueller Befund | VM-7 | LAP | Cheminée |  | Wohnzimmer | EG | Cheminée |  |  | 17.2.2026 - 09:57 |  |  |  | Wohnzimmer -EG -Cheminée _VB-1_26-02-17.jpg | Wohnzimmer -EG -Cheminée _VB-1_detail_26-02-17.jpg |  | - |  | Asbest | Asbest: Bestätigt
VB-2 | Visueller Befund | VM-17 | LAP | Ofen |  | Sauna | UG | Heizofen |  |  | 17.2.2026 - 10:34 |  |  |  | Sauna -UG -Heizofen _VB-2_26-02-17.jpg | Sauna -UG -Heizofen _VB-2_detail_26-02-17.jpg |  | - |  | Asbest | Asbest: Bestätigt