## Report
Bezeichnung Befund | Art | Verdachtsmoment | Material | Zugehöriges Bauteil | Farbe | Gebäude/Bereich | Stockwerk/Ebene | Raum/Teilbereich | Bemerkung Probe/Befund | Bemerkung Verdachtsmoment | Erfassungszeitpunkt | Probenehmer | Überblick | Detail | Dateiname Überblick | Dateiname Detail | Menge | Einheit | Mischprobe | Verdacht | Einstufung | Angenommene Trefferwahrscheinlichkeit | Einheit | Aussagesicherheit | Einheit | Risikomenge | Einheit | Begründung | Ergebnis Analytik | Bewertung | Aufgabe | Referenzkarte | X-Koordinate | Y-Koordinate
MaP-1 | Einzelprobe | VM-1 | Plattenkleber | Wand |  | Küche | EG | Wand |  |  | 18.2.2026 - 10:37 |  |  |  | Küche -EG -Wand _MaP-1_26-02-18.jpg | Küche -EG -Wand _MaP-1_detail_26-02-18.jpg |  | - |  | Asbest | Asbest: Widerlegt | [10 empty] | EG | 3684.1736 | 2018.3054
MaP-2 | Einzelprobe | VM-2 | Putz | Decke |  | Küche | EG | Decke |  |  | 18.2.2026 - 10:38 |  |  |  | Küche -EG -Decke _MaP-2_26-02-18.jpg | Küche -EG -Decke _MaP-2_detail_26-02-18.jpg |  | - |  | Asbest | Asbest: Widerlegt | [10 empty] | EG | 3216.64 | 1642.408
MaP-3 | Einzelprobe | VM-3 | Leichtbauelemente | Wand |  | Küche | EG | Wand |  |  | 18.2.2026 - 10:39 |  |  |  | Küche -EG -Wand _MaP-3_26-02-18.jpg | Küche -EG -Wand _MaP-3_detail_26-02-18.jpg |  | - |  | Asbest | Asbest: Widerlegt | [10 empty] | EG | 2231.04 | 1527.72
MaP-4 | Einzelprobe | VM-4 | Putz | Wand |  | Küche | EG | Wand |  |  | 18.2.2026 - 10:39 |  |  |  | Küche -EG -Wand _MaP-4_26-02-18.jpg | Küche -EG -Wand _MaP-4_detail_26-02-18.jpg |  | - |  | Asbest | Asbest: Widerlegt | [10 empty] | EG | 2636.032 | 1416.616
MaP-5 | Einzelprobe | VM-5 | Plattenkleber | Boden |  | Küche / Gang | EG | Boden |  |  | 18.2.2026 - 10:40 |  |  |  | Küche - Gang -EG -Boden _MaP-5_26-02-18.jpg | Küche - Gang -EG -Boden _MaP-5_detail_26-02-18.jpg |  | - |  | Asbest | Asbest: Widerlegt | [10 empty] | EG | 2922.752 | 1653.16
MaP-6 | Einzelprobe | VM-6 | Plattenkleber | Boden |  | Küche | EG -OG | Boden |  |  | 18.2.2026 - 10:40 |  |  |  | Küche -EG -OG -Boden _MaP-6_26-02-18.jpg | Küche -EG -OG -Boden _MaP-6_detail_26-02-18.jpg |  | - |  | Asbest | Asbest: Widerlegt | [10 empty] | OG | 2722.048 | 1492.36
MaP-7 | Einzelprobe | VM-7 | Putz | Wand |  | Treppenhaus / Gang | EG-DG | Wand |  |  | 18.2.2026 - 10:43 |  |  |  | Treppenhaus - Gang -EG-DG -Wand _MaP-7_26-02-18.jpg | Treppenhaus - Gang -EG-DG -Wand _MaP-7_detail_26-02-18.jpg | 25 | m² |  | Asbest | Asbest: Bestätigt | 80 | % | 82.27874 | % | 3.544252 | m² |  |  |  |  | EG | 1790.208 | 1645.992
MaP-8 | Einzelprobe | VM-8 | Putz | Wand |  | Wohnzimmer | EG | Wand |  |  | 18.2.2026 - 10:45 |  |  |  | Wohnzimmer -EG -Wand _MaP-8_26-02-18.jpg | Wohnzimmer -EG -Wand _MaP-8_detail_26-02-18.jpg | 18 | m² |  | Asbest | Asbest: Bestätigt | 80 | % | 82.68889 | % | 2.4928 | m² |  |  |  |  | EG | 3745.28 | 618.2814
MaP-9 | Einzelprobe | VM-9 | Putz | Decke |  | Wohnzimmer | EG | Decke |  |  | 18.2.2026 - 10:46 |  |  |  | Wohnzimmer -EG -Decke _MaP-9_26-02-18.jpg | Wohnzimmer -EG -Decke _MaP-9_detail_26-02-18.jpg |  | - |  | Asbest | Asbest: Widerlegt | [10 empty] | EG | 2894.08 | 585.128
MaP-10 | Einzelprobe | VM-10 | Schüttung | Boden |  | gesamtes Haus | EG - DG | Boden |  |  | 18.2.2026 - 10:47 |  |  |  | gesamtes Haus -EG - DG -Boden _MaP-10_26-02-18.jpg | gesamtes Haus -EG - DG -Boden _MaP-10_detail_26-02-18.jpg |  | - |  | Asbest | Asbest: Widerlegt | [10 empty] | OG | 2102.016 | 528.264
MaP-11 | Einzelprobe | VM-11 | Putz | Decke |  | WC/ Dusche | EG | Decke |  |  | 18.2.2026 - 10:53 |  |  |  | WC- Dusche -EG -Decke _MaP-11_26-02-18.jpg | WC- Dusche -EG -Decke _MaP-11_detail_26-02-18.jpg |  | - |  | Asbest | Asbest: Widerlegt | [10 empty] | EG | 854.1413 | 1609.6896
MaP-12 | Einzelprobe | VM-13 | Putz | Decke / Wand |  | Keller | UG | Decke / Wand |  |  | 18.2.2026 - 10:57 |  |  |  | Keller -UG -Decke -..._MaP-12_26-02-18.jpg | Keller -UG -Decke -..._MaP-12_detail_26-02-18.jpg |  | - |  | Asbest | Asbest: Widerlegt | [10 empty] | UG | 3162.88 | 441.848
MaP-13 | Einzelprobe | VM-15 | Putz | Decke |  | Gang | OG | Decke |  |  | 18.2.2026 - 11:02 |  |  |  | Gang -OG -Decke _MaP-13_26-02-18.jpg | Gang -OG -Decke _MaP-13_detail_26-02-18.jpg |  | - |  | Asbest | Asbest: Widerlegt | [10 empty] | OG | 1926.4 | 1298.824
MaP-14 | Einzelprobe | VM-16 | Putz | Wand |  | Schlafzimmer | OG | Wand |  |  | 18.2.2026 - 11:03 |  |  |  | Schlafzimmer -OG -Wand _MaP-14_26-02-18.jpg | Schlafzimmer -OG -Wand _MaP-14_detail_26-02-18.jpg |  | - |  | Asbest | Asbest: Widerlegt | [10 empty] | OG | 2037.504 | 212.872
MaP-15 | Einzelprobe | VM-19 | Putz | Wand |  | Küche | OG | Wand |  |  | 18.2.2026 - 11:16 |  |  |  | Küche -OG -Wand _MaP-15_26-02-18.jpg | Küche -OG -Wand _MaP-15_detail_26-02-18.jpg |  | - |  | Asbest | Asbest: Widerlegt | [10 empty] | OG | 1213.184 | 2141.064
MaP-16 | Einzelprobe | VM-20 | Plattenkleber | Wand |  | Küche | OG | Wand |  |  | 18.2.2026 - 11:19 |  |  |  | Küche -OG -Wand _MaP-16_26-02-18.jpg | Küche -OG -Wand _MaP-16_detail_26-02-18.jpg | 1 | m² |  | Asbest | Asbest: Bestätigt | [10 empty] | OG | 1363.712 | 2108.808
MaP-17 | Einzelprobe | VM-21 | Putz | Kamin |  | gesamtes Haus | EG - DG | Kamin |  |  | 18.2.2026 - 11:21 |  |  |  | gesamtes Haus -EG - DG -Kamin _MaP-17_26-02-18.jpg | gesamtes Haus -EG - DG -Kamin _MaP-17_detail_26-02-18.jpg |  | - |  | Asbest | Asbest: Widerlegt | [10 empty] | OG | 1483.87 | 1594.375
MaP-18 | Einzelprobe | VM-24 | Putz | Wand |  | Fassade | EG - DG | Wand |  |  | 18.2.2026 - 11:26 |  |  |  | Fassade -EG - DG -Wand _MaP-18_26-02-18.jpg | Fassade -EG - DG -Wand _MaP-18_detail_26-02-18.jpg |  | - |  | Asbest | Asbest: Widerlegt | [10 empty] | EG | 3627.6103 | 2068.6692
MaP-19 | Einzelprobe | VM-25 | Putz | Wand |  | Fassade Sockel | UG | Wand |  |  | 18.2.2026 - 11:29 |  |  |  | Fassade Sockel -UG -Wand _MaP-19_26-02-18.jpg | Fassade Sockel -UG -Wand _MaP-19_detail_26-02-18.jpg |  | - |  | Asbest | Asbest: Widerlegt | [10 empty] | UG | 3494.4 | 2061.9994
VB-1 | Visueller Befund | VM-12 | Plattenkleber | Wand/ Boden |  | WC/ Dusche | EG | Wand / Boden |  |  | 18.2.2026 - 10:54 |  |  |  | WC- Dusche -EG -Wand - ..._VB-1_26-02-18.jpg | WC- Dusche -EG -Wand - ..._VB-1_detail_26-02-18.jpg |  | - |  | Asbest | Asbest: Widerlegt | [10 empty] | EG | 834.6506 | 1589.9629
VB-2 | Visueller Befund | VM-14 | LAP | Elektrotableau |  | Gang | OG | Elektrotableau |  |  | 18.2.2026 - 10:59 |  |  |  | Gang -OG -Elektro..._VB-2_26-02-18.jpg | Gang -OG -Elektro..._VB-2_detail_26-02-18.jpg | 1 | m² |  | Asbest | Asbest: Bestätigt | [10 empty] | OG | 1955.072 | 1732.488
VB-3 | Visueller Befund | VM-17 | Faserzement | Decke / Wand |  | Wohnzimmer | OG | Decke / Wand |  |  | 18.2.2026 - 11:07 |  |  |  | Wohnzimmer -OG -Decke -..._VB-3_26-02-18.jpg | Wohnzimmer -OG -Decke -..._VB-3_detail_26-02-18.jpg | 2 | m² |  | Asbest | Asbest: Bestätigt | 80 | % | -2.220446e-14 | % | 1.6 | m² |  |  |  |  | OG | 1238.272 | 1478.024
VB-4 | Visueller Befund | VM-18 | LAP | Decke |  | Küche | OG | Decke |  |  | 18.2.2026 - 11:13 |  |  |  | Küche -OG -Decke _VB-4_26-02-18.jpg | Küche -OG -Decke _VB-4_detail_26-02-18.jpg | 2 | Stück |  | Asbest | Asbest: Bestätigt | [10 empty] | OG | 1432.6802 | 1751.4157
VB-5 | Visueller Befund | VM-22 | LAP | Brandschutz |  | Estrich | DG | Wand |  |  | 18.2.2026 - 11:22 |  |  |  | Estrich -DG -Wand _VB-5_26-02-18.jpg | Estrich -DG -Wand _VB-5_detail_26-02-18.jpg | 2 | Stück |  | Asbest | Asbest: Bestätigt | [10 empty] | DG | 3221.1047 | 642.1748
VB-6 | Visueller Befund | VM-23 | Faserzement | Unterdach |  | Estrich | DG | Unterdach |  |  | 18.2.2026 - 11:23 |  |  |  | Estrich -DG -Unterdach _VB-6_26-02-18.jpg | Estrich -DG -Unterdach _VB-6_detail_26-02-18.jpg |  | - |  | Asbest | Asbest: Widerlegt | [10 empty] | DG | 2241.792 | 1815.268