## Report
Bezeichnung Befund | Art | Verdachtsmoment | Material | Zugehöriges Bauteil | Farbe | Gebäude/Bereich | Stockwerk/Ebene | Raum/Teilbereich | Bemerkung Probe/Befund | Bemerkung Verdachtsmoment | Erfassungszeitpunkt | Probenehmer | Überblick | Detail | Dateiname Überblick | Dateiname Detail | Menge | Einheit | Mischprobe | Verdacht | Einstufung | Angenommene Trefferwahrscheinlichkeit | Einheit | Aussagesicherheit | Einheit | Risikomenge | Einheit | Begründung | Ergebnis Analytik | Bewertung | Aufgabe | Referenzkarte | X-Koordinate | Y-Koordinate
MaP-1 | Einzelprobe | VM-1 | Verputz | Wand |  | 1122 | EG |  |  |  | 24.2.2026 - 10:24 |  |  |  | 1122-EG-_MaP-1_26-02-24.jpg |  |  | - |  | Asbest | Asbest: Nicht eingestuft
MaP-2 | Einzelprobe | VM-1 | Verputz | Wand |  | 1124 | EG |  |  |  | 24.2.2026 - 10:26 |  |  |  | 1124-EG-_MaP-2_26-02-24.jpg |  |  | - |  | Asbest | Asbest: Nicht eingestuft
MaP-3 | Einzelprobe | VM-1 | Verputz | Wand |  | 1121 | EG |  |  |  | 24.2.2026 - 10:33 |  |  |  | 1121-EG-_MaP-3_26-02-24.jpg |  |  | - |  | Asbest | Asbest: Nicht eingestuft
MaP-4 | Einzelprobe | VM-2 | Fliesenkleber | Wand 2.Lage |  | 1120 | EG |  |  |  | 24.2.2026 - 10:40 |  |  |  | 1120-EG-_MaP-4_26-02-24.jpg | 1120-EG-_MaP-4_detail_26-02-24.jpg |  | - |  | Asbest | Asbest: Nicht eingestuft
MaP-5 | Einzelprobe | VM-3 | Fliesenkleber | Wand |  | 1120 | EG |  |  |  | 24.2.2026 - 10:42 |  |  |  | 1120-EG-_MaP-5_26-02-24.jpg | 1120-EG-_MaP-5_detail_26-02-24.jpg |  | - |  | Asbest | Asbest: Nicht eingestuft
MaP-6 | Einzelprobe | VM-1 | Verputz | Wand |  | 1118 | EG |  |  |  | 24.2.2026 - 10:45 |  |  |  | 1118-EG-_MaP-6_26-02-24.jpg |  |  | - |  | Asbest | Asbest: Nicht eingestuft
MaP-7 | Einzelprobe | VM-1 | Verputz | Wand |  | 1118 | EG |  |  |  | 24.2.2026 - 10:47 |  |  |  | 1118-EG-_MaP-7_26-02-24.jpg |  |  | - |  | Asbest | Asbest: Nicht eingestuft
MaP-8 | Einzelprobe | VM-1 | Verputz | Wand |  | 1117 | EG |  |  |  | 24.2.2026 - 10:50 |  |  |  | 1117-EG-_MaP-8_26-02-24.jpg |  |  | - |  | Asbest | Asbest: Nicht eingestuft
MaP-9 | Einzelprobe | VM-1 | Verputz | Wand |  | 1116 | EG |  |  |  | 24.2.2026 - 10:52 |  |  |  | 1116-EG-_MaP-9_26-02-24.jpg |  |  | - |  | Asbest | Asbest: Nicht eingestuft
MaP-10 | Einzelprobe | VM-1 | Verputz | Wand |  | 1109 | EG |  |  |  | 24.2.2026 - 11:00 |  |  |  | 1109-EG-_MaP-10_26-02-24.jpg |  |  | - |  | Asbest | Asbest: Nicht eingestuft
MaP-11 | Einzelprobe | VM-1 | Verputz | Wand |  | 1109 | EG |  |  |  | 24.2.2026 - 11:00 |  |  |  | 1109-EG-_MaP-11_26-02-24.jpg |  |  | - |  | Asbest | Asbest: Nicht eingestuft
MaP-12 | Einzelprobe | VM-1 | Verputz | Wand |  | 1101 | EG |  |  |  | 24.2.2026 - 11:06 |  |  |  | 1101-EG-_MaP-12_26-02-24.jpg |  |  | - |  | Asbest | Asbest: Nicht eingestuft
MaP-13 | Einzelprobe | VM-3 | Fliesenkleber | Wand |  | 1101 | EG |  |  |  | 24.2.2026 - 11:08 |  |  |  | 1101-EG-_MaP-13_26-02-24.jpg | 1101-EG-_MaP-13_detail_26-02-24.jpg |  | - |  | Asbest | Asbest: Nicht eingestuft
MaP-14 | Einzelprobe | VM-1 | Verputz | Wand |  | 1102 | EG |  |  |  | 24.2.2026 - 11:09 |  |  |  | 1102-EG-_MaP-14_26-02-24.jpg |  |  | - |  | Asbest | Asbest: Nicht eingestuft
MaP-15 | Einzelprobe | VM-3 | Fliesenkleber | Wand |  | 1102 | EG |  |  |  | 24.2.2026 - 11:11 |  |  |  | 1102-EG-_MaP-15_26-02-24.jpg | 1102-EG-_MaP-15_detail_26-02-24.jpg |  | - |  | Asbest | Asbest: Nicht eingestuft
MaP-16 | Einzelprobe | VM-1 | Verputz | Wand |  | 1201 | EG |  |  |  | 24.2.2026 - 11:31 |  |  |  | 1201-EG-_MaP-16_26-02-24.jpg |  |  | - |  | Asbest | Asbest: Nicht eingestuft
MaP-17 | Einzelprobe | VM-3 | Fliesenkleber | Wand |  | 1201 | EG |  |  |  | 24.2.2026 - 11:32 |  |  |  | 1201-EG-_MaP-17_26-02-24.jpg |  |  | - |  | Asbest | Asbest: Nicht eingestuft
MaP-18 | Einzelprobe | VM-1 | Verputz | Wand |  | 1202 | 2.OG |  |  |  | 24.2.2026 - 11:32 |  |  |  | 1202-2.OG-_MaP-18_26-02-24.jpg |  |  | - |  | Asbest | Asbest: Nicht eingestuft
MaP-19 | Einzelprobe | VM-3 | Fliesenkleber | Wand |  | 1202 | 2.OG |  |  |  | 24.2.2026 - 11:33 |  |  |  | 1202-2.OG-_MaP-19_26-02-24.jpg |  |  | - |  | Asbest | Asbest: Nicht eingestuft
MaP-20 | Einzelprobe | VM-3 | Fliesenkleber | Wand |  | 1203 | 2.OG |  |  |  | 24.2.2026 - 11:33 |  |  |  | 1203-2.OG-_MaP-20_26-02-24.jpg |  |  | - |  | Asbest | Asbest: Nicht eingestuft
MaP-21 | Einzelprobe | VM-3 | Fliesenkleber | Wand |  | 1204 | 2.OG |  |  |  | 24.2.2026 - 11:36 |  |  |  | 1204-2.OG-_MaP-21_26-02-24.jpg |  |  | - |  | Asbest | Asbest: Nicht eingestuft
MaP-22 | Einzelprobe | VM-1 | Verputz | Wand |  | 1209 | 2.OG |  |  |  | 24.2.2026 - 11:38 |  |  |  | 1209-2.OG-_MaP-22_26-02-24.jpg |  |  | - |  | Asbest | Asbest: Nicht eingestuft
MaP-23 | Einzelprobe | VM-1 | Verputz | Wand |  | 1211 | 2.OG |  |  |  | 24.2.2026 - 11:41 |  |  |  | 1211-2.OG-_MaP-23_26-02-24.jpg |  |  | - |  | Asbest | Asbest: Nicht eingestuft
MaP-24 | Einzelprobe | VM-1 | Verputz | Wand |  | 1212 | 2.OG |  |  |  | 24.2.2026 - 11:45 |  |  |  | 1212-2.OG-_MaP-24_26-02-24.jpg |  |  | - |  | Asbest | Asbest: Nicht eingestuft
MaP-25 | Einzelprobe | VM-1 | Verputz | Wand |  | 1216 | 2.OG |  |  |  | 24.2.2026 - 11:50 |  |  |  | 1216-2.OG-_MaP-25_26-02-24.jpg |  |  | - |  | Asbest | Asbest: Nicht eingestuft
MaP-26 | Einzelprobe | VM-1 | Verputz | Wand |  | 1218 | 2.OG |  |  |  | 24.2.2026 - 11:53 |  |  |  | 1218-2.OG-_MaP-26_26-02-24.jpg |  |  | - |  | Asbest | Asbest: Nicht eingestuft
MaP-27 | Einzelprobe | VM-1 | Verputz | Wand |  | 1218 | 2.OG |  |  |  | 24.2.2026 - 11:55 |  |  |  | 1218-2.OG-_MaP-27_26-02-24.jpg |  |  | - |  | Asbest | Asbest: Nicht eingestuft
MaP-28 | Einzelprobe | VM-1 | Verputz | Wand |  | 1220 | 2.OG |  |  |  | 24.2.2026 - 11:56 |  |  |  | 1220-2.OG-_MaP-28_26-02-24.jpg |  |  | - |  | Asbest | Asbest: Nicht eingestuft
MaP-29 | Einzelprobe | VM-1 | Verputz | Wand |  | 1221 | 2.OG |  |  |  | 24.2.2026 - 11:59 |  |  |  | 1221-2.OG-_MaP-29_26-02-24.jpg |  |  | - |  | Asbest | Asbest: Nicht eingestuft
MaP-30 | Einzelprobe | VM-1 | Verputz | Wand |  | 1224 | 2.OG |  |  |  | 24.2.2026 - 12:00 |  |  |  | 1224-2.OG-_MaP-30_26-02-24.jpg |  |  | - |  | Asbest | Asbest: Nicht eingestuft