## Report
Bezeichnung Befund | Art | Verdachtsmoment | Material | Zugehöriges Bauteil | Farbe | Gebäude/Bereich | Stockwerk/Ebene | Raum/Teilbereich | Bemerkung Probe/Befund | Bemerkung Verdachtsmoment | Erfassungszeitpunkt | Probenehmer | Überblick | Detail | Dateiname Überblick | Dateiname Detail | Menge | Einheit | Mischprobe | Verdacht | Einstufung | Angenommene Trefferwahrscheinlichkeit | Einheit | Aussagesicherheit | Einheit | Risikomenge | Einheit | Begründung | Ergebnis Analytik | Bewertung | Aufgabe | Referenzkarte | X-Koordinate | Y-Koordinate
MaP-1 | Einzelprobe | VM-1 | Staubstempel | Wand |  | links | DG |  |  |  | 23.2.2026 - 10:41 |  |  |  | links-DG-_MaP-1_26-02-23.jpg |  |  | - |  | Asbest | Asbest: Widerlegt
MaP-2 | Einzelprobe | VM-1 | Staubstempel | Wand |  | rechts | DG |  |  |  | 23.2.2026 - 10:42 |  |  |  | rechts-DG-_MaP-2_26-02-23.jpg |  |  | - |  | Asbest | Asbest: Widerlegt
MaP-3 | Einzelprobe | VM-1 | Staubstempel | Wand |  | links | 2.OG |  |  |  | 23.2.2026 - 10:43 |  |  |  | links-2.OG-_MaP-3_26-02-23.jpg |  |  | - |  | Asbest | Asbest: Widerlegt
MaP-4 | Einzelprobe | VM-1 | Staubstempel | Wand |  | rechts | 2.OG |  |  |  | 23.2.2026 - 10:43 |  |  |  | rechts-2.OG-_MaP-4_26-02-23.jpg |  |  | - |  | Asbest | Asbest: Widerlegt
MaP-5 | Einzelprobe | VM-1 | Staubstempel | Wand |  | rechts | 1.OG |  |  |  | 23.2.2026 - 10:43 |  |  |  | rechts-1.OG-_MaP-5_26-02-23.jpg |  |  | - |  | Asbest | Asbest: Widerlegt
MaP-6 | Einzelprobe | VM-1 | Staubstempel | Wand |  | links | 1.OG |  |  |  | 23.2.2026 - 10:44 |  |  |  | links-1.OG-_MaP-6_26-02-23.jpg |  |  | - |  | Asbest | Asbest: Widerlegt
MaP-7 | Einzelprobe | VM-1 | Staubstempel | Wand |  | links | EG |  |  |  | 23.2.2026 - 10:44 |  |  |  | links-EG-_MaP-7_26-02-23.jpg |  |  | - |  | Asbest | Asbest: Widerlegt
MaP-8 | Einzelprobe | VM-1 | Staubstempel | Wand |  | rechts | EG |  |  |  | 23.2.2026 - 10:45 |  |  |  | rechts-EG-_MaP-8_26-02-23.jpg |  |  | - |  | Asbest | Asbest: Widerlegt
MaP-9 | Einzelprobe | VM-1 | Staubstempel | Wand |  | 56, links | DG |  |  |  | 23.2.2026 - 10:47 |  |  |  | 56, links-DG-_MaP-9_26-02-23.jpg |  |  | - |  | Asbest | Asbest: Widerlegt
MaP-10 | Einzelprobe | VM-1 | Staubstempel | Wand |  | 56, rechts | DG |  |  |  | 23.2.2026 - 10:48 |  |  |  | 56, rechts-DG-_MaP-10_26-02-23.jpg |  |  | - |  | Asbest | Asbest: Widerlegt
MaP-11 | Einzelprobe | VM-1 | Staubstempel | Wand |  | 56, links | 2.OG |  |  |  | 23.2.2026 - 10:48 |  |  |  | 56, links-2.OG-_MaP-11_26-02-23.jpg |  |  | - |  | Asbest | Asbest: Widerlegt
MaP-12 | Einzelprobe | VM-1 | Staubstempel | Wand |  | 56, rechts | 2.OG |  |  |  | 23.2.2026 - 10:49 |  |  |  | 56, rechts-2.OG-_MaP-12_26-02-23.jpg |  |  | - |  | Asbest | Asbest: Widerlegt
MaP-13 | Einzelprobe | VM-1 | Staubstempel | Wand |  | 56, links | 2.OG |  |  |  | 23.2.2026 - 10:49 |  |  |  | 56, links-2.OG-_MaP-13_26-02-23.jpg |  |  | - |  | Asbest | Asbest: Widerlegt
MaP-14 | Einzelprobe | VM-1 | Staubstempel | Wand |  | 56, rechts | 2.OG |  |  |  | 23.2.2026 - 10:50 |  |  |  | 56, rechts-2.OG-_MaP-14_26-02-23.jpg |  |  | - |  | Asbest | Asbest: Widerlegt
MaP-15 | Einzelprobe | VM-1 | Staubstempel | Wand |  | 56, links | EG |  |  |  | 23.2.2026 - 10:50 |  |  |  | 56, links-EG-_MaP-15_26-02-23.jpg |  |  | - |  | Asbest | Asbest: Widerlegt
MaP-16 | Einzelprobe | VM-1 | Staubstempel | Wand |  | 56, rechts | EG |  |  |  | 23.2.2026 - 10:50 |  |  |  | 56, rechts-EG-_MaP-16_26-02-23.jpg |  |  | - |  | Asbest | Asbest: Widerlegt