## Report
Bezeichnung Befund | Art | Verdachtsmoment | Material | Zugehöriges Bauteil | Farbe | Gebäude/Bereich | Stockwerk/Ebene | Raum/Teilbereich | Bemerkung Probe/Befund | Bemerkung Verdachtsmoment | Erfassungszeitpunkt | Probenehmer | Überblick | Detail | Dateiname Überblick | Dateiname Detail | Menge | Einheit | Mischprobe | Verdacht | Einstufung | Angenommene Trefferwahrscheinlichkeit | Einheit | Aussagesicherheit | Einheit | Risikomenge | Einheit | Begründung | Ergebnis Analytik | Bewertung | Aufgabe | Referenzkarte | X-Koordinate | Y-Koordinate
MaP-1 | Einzelprobe | VM-2 | Cushion Vinyl | Boden |  | Bad | 2.OG |  |  |  | 10.2.2026 - 17:07 |  |  |  | Bad-2.OG-_MaP-1_26-02-10.jpg | Bad-2.OG-_MaP-1_detail_26-02-10.jpg | 8 | m² |  | Asbest | Asbest: Bestätigt
MaP-2 | Einzelprobe | VM-25 | Fliesenkleber | Wand |  | Bad | 2.OG |  |  |  | 10.2.2026 - 17:07 |  |  |  | Bad-2.OG-_MaP-2_26-02-10.jpg | Bad-2.OG-_MaP-2_detail_26-02-10.jpg |  | - |  | Asbest | Asbest: Bestätigt
MaP-3 | Einzelprobe | VM-4 | Verputz | Decke |  | Bad | 2.OG |  |  |  | 10.2.2026 - 17:08 |  |  |  | Bad-2.OG-_MaP-3_26-02-10.jpg | Bad-2.OG-_MaP-3_detail_26-02-10.jpg |  | - |  | Asbest | Asbest: Widerlegt
MaP-4 | Einzelprobe | VM-5 | Teppichkleber | Boden |  | Zimmer | 2.OG |  |  |  | 10.2.2026 - 17:08 |  |  |  | Zimmer -2.OG-_MaP-4_26-02-10.jpg | Zimmer -2.OG-_MaP-4_detail_26-02-10.jpg |  | - |  | Asbest | Asbest: Widerlegt
MaP-5 | Einzelprobe | VM-7 | Verputz | Wand |  | Zimmer | 2.OG |  |  |  | 10.2.2026 - 17:10 |  |  |  | Zimmer -2.OG-_MaP-5_26-02-10.jpg | Zimmer -2.OG-_MaP-5_detail_26-02-10.jpg |  | - |  | Asbest | Asbest: Widerlegt
MaP-6 | Einzelprobe | VM-8 | einschichtiger Bodenbelag | Boden |  | Treppenhaus | 2.OG |  |  |  | 10.2.2026 - 17:10 |  |  |  | Treppenhaus -2.OG-_MaP-6_26-02-10.jpg | Treppenhaus -2.OG-_MaP-6_detail_26-02-10.jpg |  | - |  | Asbest | Asbest: Widerlegt
MaP-7 | Einzelprobe | VM-9 | Fliesenkleber | Wand |  | Küche | 1.OG |  |  |  | 10.2.2026 - 17:22 |  |  |  | Küche-1.OG-_MaP-7_26-02-10.jpg | Küche-1.OG-_MaP-7_detail_26-02-10.jpg |  | - |  | Asbest | Asbest: Widerlegt
MaP-8 | Einzelprobe | VM-11 | Verputz | Decke |  | Küche | 1.OG |  |  |  | 10.2.2026 - 17:23 |  |  |  | Küche-1.OG-_MaP-8_26-02-10.jpg | Küche-1.OG-_MaP-8_detail_26-02-10.jpg |  | - |  | Asbest | Asbest: Widerlegt
MaP-9 | Einzelprobe | VM-12 | einschichtiger Bodenbelag | Boden |  | Treppe und Gang | 1.OG |  |  |  | 10.2.2026 - 17:23 |  |  |  | Treppe und Gang-1.OG-_MaP-9_26-02-10.jpg | Treppe und Gang-1.OG-_MaP-9_detail_26-02-10.jpg |  | - |  | Asbest | Asbest: Widerlegt
MaP-10 | Einzelprobe | VM-13 | Fliesenkleber | Sockel |  | Küche | 1.OG |  |  |  | 10.2.2026 - 17:25 |  |  |  | Küche-1.OG-_MaP-10_26-02-10.jpg | Küche-1.OG-_MaP-10_detail_26-02-10.jpg |  | - |  | Asbest | Asbest: Widerlegt
MaP-11 | Einzelprobe | VM-14 | Fliesenkleber | Boden |  | Küche | 1.OG |  |  |  | 10.2.2026 - 17:33 |  |  |  | Küche-1.OG-_MaP-11_26-02-10.jpg | Küche-1.OG-_MaP-11_detail_26-02-10.jpg |  | - |  | Asbest | Asbest: Widerlegt
MaP-12 | Einzelprobe | VM-12 | einschichtiger Bodenbelag | Boden |  | Eingang | EG |  |  |  | 10.2.2026 - 17:38 |  |  |  | Eingang-EG-_MaP-12_26-02-10.jpg | Eingang-EG-_MaP-12_detail_26-02-10.jpg |  | - |  | Asbest | Asbest: Widerlegt
MaP-13 | Einzelprobe | VM-14 | Fliesenkleber | Boden |  | WC | UG |  |  |  | 10.2.2026 - 17:55 |  |  |  | WC-UG-_MaP-13_26-02-10.jpg | WC-UG-_MaP-13_detail_26-02-10.jpg |  | - |  | Asbest | Asbest: Widerlegt
MaP-14 | Einzelprobe | VM-13 | Fliesenkleber | Sockel |  | WC | UG |  |  |  | 10.2.2026 - 17:57 |  |  |  | WC-UG-_MaP-14_26-02-10.jpg | WC-UG-_MaP-14_detail_26-02-10.jpg |  | - |  | Asbest | Asbest: Widerlegt
MaP-15 | Einzelprobe | VM-18 | Floorflex geleimt | Boden |  | Gang und Treppe | OG |  |  |  | 18.2.2026 - 09:20 |  |  |  | Gang und Treppe-OG-_MaP-15_26-02-18.jpg | Gang und Treppe-OG-_MaP-15_detail_26-02-18.jpg | 15 | m² |  | Asbest | Asbest: Widerlegt
MaP-16 | Einzelprobe | VM-5 | Teppichkleber | Boden |  | Schlafzimmer | OG |  |  |  | 18.2.2026 - 09:30 |  |  |  | Schlafzimmer-OG-_MaP-16_26-02-18.jpg | Schlafzimmer-OG-_MaP-16_detail_26-02-18.jpg |  | - |  | Asbest | Asbest: Widerlegt
MaP-17 | Einzelprobe | VM-7 | Verputz | Wand |  | Gang | OG |  |  |  | 18.2.2026 - 09:31 |  |  |  | Gang-OG-_MaP-17_26-02-18.jpg | Gang-OG-_MaP-17_detail_26-02-18.jpg |  | - |  | Asbest | Asbest: Widerlegt
MaP-18 | Einzelprobe | VM-19 | Anschlagkitt | Fensterrahmem |  | Gang | OG |  |  |  | 18.2.2026 - 09:31 |  |  |  | Gang-OG-_MaP-18_26-02-18.jpg | Gang-OG-_MaP-18_detail_26-02-18.jpg |  | - |  | Asbest | Asbest: Widerlegt
MaP-19 | Einzelprobe | VM-20 | Fensterkitt | Alte Fenster |  | Gang | OG |  |  |  | 18.2.2026 - 09:33 |  |  |  | Gang-OG-_MaP-19_26-02-18.jpg | Gang-OG-_MaP-19_detail_26-02-18.jpg | 25 | Stück |  | Asbest | Asbest: Bestätigt
MaP-20 | Einzelprobe | VM-21 | Floorflex geleimt | Boden |  | Küche | EG |  |  |  | 18.2.2026 - 09:36 |  |  |  | Küche -EG-_MaP-20_26-02-18.jpg | Küche -EG-_MaP-20_detail_26-02-18.jpg |  | - |  | Asbest | Asbest: Widerlegt
MaP-21 | Einzelprobe | VM-5 | Teppichkleber | Boden |  | Esszimmer | EG |  |  |  | 18.2.2026 - 09:37 |  |  |  | Esszimmer-EG-_MaP-21_26-02-18.jpg | Esszimmer-EG-_MaP-21_detail_26-02-18.jpg |  | - |  | Asbest | Asbest: Widerlegt
MaP-22 | Einzelprobe | VM-7 | Verputz | Wand |  | Esszimmer | EG |  |  |  | 18.2.2026 - 09:39 |  |  |  | Esszimmer-EG-_MaP-22_26-02-18.jpg | Esszimmer-EG-_MaP-22_detail_26-02-18.jpg |  | - |  | Asbest | Asbest: Widerlegt
MaP-23 | Einzelprobe | VM-26 | Floorflex geleimt | Boden |  | Bad | EG |  |  |  | 18.2.2026 - 10:03 |  |  |  | Bad -EG-_MaP-23_26-02-18.jpg | Bad -EG-_MaP-23_detail_26-02-18.jpg |  | - |  | Asbest | Asbest: Bestätigt
MaP-24 | Einzelprobe | VM-13 | Fliesenkleber | Sockel |  | Bad | EG |  |  |  | 18.2.2026 - 10:04 |  |  |  | Bad -EG-_MaP-24_26-02-18.jpg | Bad -EG-_MaP-24_detail_26-02-18.jpg |  | - |  | Asbest | Asbest: Widerlegt
MaP-25 | Einzelprobe | VM-3 | Fliesenkleber | Wand |  | Bad | EG |  |  |  | 18.2.2026 - 10:04 |  |  |  | Bad -EG-_MaP-25_26-02-18.jpg | Bad -EG-_MaP-25_detail_26-02-18.jpg | 15 | m² |  | Asbest | Asbest: Widerlegt
MaP-26 | Einzelprobe | VM-4 | Verputz | Decke |  | Bad | EG |  |  |  | 18.2.2026 - 10:05 |  |  |  | Bad -EG-_MaP-26_26-02-18.jpg | Bad -EG-_MaP-26_detail_26-02-18.jpg |  | - |  | Asbest | Asbest: Widerlegt
MaP-27 | Einzelprobe | VM-5 | Teppichkleber | Boden |  | Eingang | EG |  |  |  | 18.2.2026 - 10:06 |  |  |  | Eingang-EG-_MaP-27_26-02-18.jpg | Eingang-EG-_MaP-27_detail_26-02-18.jpg |  | - |  | Asbest | Asbest: Widerlegt
MaP-28 | Einzelprobe | VM-5 | Teppichkleber | Boden |  | Wohnzimmer | EG |  |  |  | 18.2.2026 - 10:07 |  |  |  | Wohnzimmer -EG-_MaP-28_26-02-18.jpg | Wohnzimmer -EG-_MaP-28_detail_26-02-18.jpg |  | - |  | Asbest | Asbest: Widerlegt
MaP-29 | Einzelprobe | VM-7 | Verputz | Wand |  | Fassade | EG-DG |  |  |  | 18.2.2026 - 10:14 |  |  |  | Fassade -EG-DG-_MaP-29_26-02-18.jpg | Fassade -EG-DG-_MaP-29_detail_26-02-18.jpg |  | - |  | Asbest | Asbest: Widerlegt
MaP-30 | Einzelprobe | VM-23 | Rohrummantelung | Wasserleitungen |  | Garage | EG |  |  |  | 18.2.2026 - 10:17 |  |  |  | Garage-EG-_MaP-30_26-02-18.jpg | Garage-EG-_MaP-30_detail_26-02-18.jpg |  | - |  | Asbest | Asbest: Widerlegt
MaP-31 | Einzelprobe | VM-14 | Fliesenkleber | Boden |  | aussen WC | EG |  |  |  | 18.2.2026 - 10:28 |  |  |  | aussen WC-EG-_MaP-31_26-02-18.jpg | aussen WC-EG-_MaP-31_detail_26-02-18.jpg |  | - |  | Asbest | Asbest: Widerlegt
MaP-32 | Einzelprobe | VM-13 | Fliesenkleber | Sockel |  | aussen WC | EG |  |  |  | 18.2.2026 - 10:28 |  |  |  | aussen WC-EG-_MaP-32_26-02-18.jpg | aussen WC-EG-_MaP-32_detail_26-02-18.jpg |  | - |  | Asbest | Asbest: Widerlegt
MaP-33 | Einzelprobe | VM-3 | Fliesenkleber | Wand |  | aussen WC | EG |  |  |  | 18.2.2026 - 10:29 |  |  |  | aussen WC-EG-_MaP-33_26-02-18.jpg | aussen WC-EG-_MaP-33_detail_26-02-18.jpg | 8 | m² |  | Asbest | Asbest: Widerlegt
MaP-34 | Einzelprobe | VM-24 | spezielle Anstrich-, Beschichtungsstoffe | Boden |  | Lager | EG |  |  |  | 18.2.2026 - 10:35 |  |  |  | Lager-EG-_MaP-34_26-02-18.jpg | Lager-EG-_MaP-34_detail_26-02-18.jpg | 45 | m² |  | PCB | PCB: Widerlegt
MaP-35 | Einzelprobe | VM-11 | Verputz | Decke |  | Lager | EG |  |  |  | 18.2.2026 - 10:36 |  |  |  | Lager-EG-_MaP-35_26-02-18.jpg | Lager-EG-_MaP-35_detail_26-02-18.jpg |  | - |  | Asbest | Asbest: Widerlegt
VB-1 | Visueller Befund | VM-1 | behandeltes Holz | Konstruktions- und Verkleidungsholz |  | gesamtes Gebäude | alle Stockwerke |  |  |  | 10.2.2026 - 17:04 |  |  |  | gesamtes Gebäude-alle St...-_VB-1_26-02-10.jpg | gesamtes Gebäude-alle St...-_VB-1_detail_26-02-10.jpg |  | - |  | Holzschutzmittel | Holzschutzmittel : Ungeklärt
VB-2 | Visueller Befund | VM-6 | LAP | Elektrospeicheröfen |  | Zimmer | 2.OG |  |  |  | 10.2.2026 - 17:09 |  |  |  | Zimmer -2.OG-_VB-2_26-02-10.jpg | Zimmer -2.OG-_VB-2_detail_26-02-10.jpg | 2 | Stück |  | Asbest | Asbest: Ungeklärt
VB-3 | Visueller Befund | VM-10 | LAP | Herd |  | Küche | 1.OG |  |  |  | 10.2.2026 - 17:22 |  |  |  | Küche-1.OG-_VB-3_26-02-10.jpg | Küche-1.OG-_VB-3_detail_26-02-10.jpg |  | - |  | Asbest | Asbest: Ungeklärt
VB-4 | Visueller Befund | VM-15 | Faserzement | Deckenplatten |  | Keller | UG |  |  |  | 10.2.2026 - 17:59 |  |  |  | Keller-UG-_VB-4_26-02-10.jpg | Keller-UG-_VB-4_detail_26-02-10.jpg |  | - |  | Asbest | Asbest: Bestätigt | 80 | % | -2.220446e-14 | % | 6.4 | -
VB-5 | Visueller Befund | VM-16 | Cushion Vinyl | lose herumliegend |  | Estrich 5 | DG |  |  |  | 18.2.2026 - 09:15 |  |  |  | Estrich 5-DG -_VB-5_26-02-18.jpg | Estrich 5-DG -_VB-5_detail_26-02-18.jpg |  | - |  | Asbest | Asbest: Bestätigt
VB-6 | Visueller Befund | VM-17 | LAP / Faserzement | Elektrokasten |  | Estrich | DG |  |  |  | 18.2.2026 - 09:16 |  |  |  | Estrich -DG -_VB-6_26-02-18.jpg | Estrich -DG -_VB-6_detail_26-02-18.jpg |  | - |  | Asbest | Asbest: Bestätigt
VB-7 | Visueller Befund | VM-17 | LAP / Faserzement | Elektrokasten |  | Gang | OG |  |  |  | 18.2.2026 - 09:19 |  |  |  | Gang-OG-_VB-7_26-02-18.jpg | Gang-OG-_VB-7_detail_26-02-18.jpg |  | - |  | Asbest | Asbest: Bestätigt
VB-8 | Visueller Befund | VM-15 | Faserzement | Deckenplatten |  | Küche | EG |  |  |  | 18.2.2026 - 09:37 |  |  |  | Küche -EG-_VB-8_26-02-18.jpg | Küche -EG-_VB-8_detail_26-02-18.jpg | 8 | m² |  | Asbest | Asbest: Bestätigt | 80 | % | -2.220446e-14 | % | 6.4 | m²
VB-9 | Visueller Befund | VM-10 | LAP | Herd |  | Küche | EG |  |  |  | 18.2.2026 - 09:39 |  |  |  | Küche -EG-_VB-9_26-02-18.jpg | Küche -EG-_VB-9_detail_26-02-18.jpg |  | - |  | Asbest | Asbest: Ungeklärt
VB-10 | Visueller Befund | VM-22 | Faserzement | Rohre |  | Fallrohre | ganzes Haus, oft verdeckt |  |  |  | 18.2.2026 - 10:15 |  |  |  | Fallrohre-ganzes ...-_VB-10_26-02-18.jpg | Fallrohre-ganzes ...-_VB-10_detail_26-02-18.jpg |  | - |  | Asbest | Asbest: Bestätigt
VB-11 | Visueller Befund | VM-17 | LAP / Faserzement | Elektrokasten |  | Lager | EG |  |  |  | 18.2.2026 - 10:31 |  |  |  | Lager-EG-_VB-11_26-02-18.jpg | Lager-EG-_VB-11_detail_26-02-18.jpg |  | - |  | Asbest | Asbest: Bestätigt