## Report
Bezeichnung Befund | Art | Verdachtsmoment | Material | Zugehöriges Bauteil | Farbe | Gebäude/Bereich | Stockwerk/Ebene | Raum/Teilbereich | Bemerkung Probe/Befund | Bemerkung Verdachtsmoment | Erfassungszeitpunkt | Probenehmer | Überblick | Detail | Dateiname Überblick | Dateiname Detail | Menge | Einheit | Mischprobe | Verdacht | Einstufung | Angenommene Trefferwahrscheinlichkeit | Einheit | Aussagesicherheit | Einheit | Risikomenge | Einheit | Begründung | Ergebnis Analytik | Bewertung | Aufgabe | Referenzkarte | X-Koordinate | Y-Koordinate
MaP-1 | Einzelprobe | VM-1 | Verputz | Wand |  | Schlafzimmer | OG |  |  |  | 18.2.2026 - 14:29 |  |  |  | Schlafzimmer -OG-_MaP-1_26-02-18.jpg | Schlafzimmer -OG-_MaP-1_detail_26-02-18.jpg |  | - |  | Asbest | Asbest: Widerlegt | [10 empty] | OG | 331.6857 | 145.0785
MaP-2 | Einzelprobe | VM-2 | Fliesenkleber | Wand |  | Schlafzimmer | OG |  |  |  | 18.2.2026 - 14:30 |  |  |  | Schlafzimmer -OG-_MaP-2_26-02-18.jpg | Schlafzimmer -OG-_MaP-2_detail_26-02-18.jpg |  | - |  | Asbest | Asbest: Widerlegt | [10 empty] | OG | 282.0165 | 157.0298
MaP-3 | Einzelprobe | VM-3 | (elastische) Bodenbeläge geleimt | Boden |  | Schlafzimmer | OG |  |  |  | 18.2.2026 - 14:31 |  |  |  | Schlafzimmer -OG-_MaP-3_26-02-18.jpg | Schlafzimmer -OG-_MaP-3_detail_26-02-18.jpg |  | - |  | Asbest | Asbest: Widerlegt | [10 empty] | OG
MaP-4 | Einzelprobe | VM-4 | ehemaliger Belagskleber | Boden |  | Gang | OG |  |  |  | 18.2.2026 - 14:33 |  |  |  | Gang-OG-_MaP-4_26-02-18.jpg | Gang-OG-_MaP-4_detail_26-02-18.jpg |  | - |  | Asbest | Asbest: Widerlegt | [10 empty] | OG | 301.6717 | 246.1339
MaP-5 | Einzelprobe | VM-1 | Verputz | Wand |  | Gang und Treppenhaus | OG |  |  |  | 18.2.2026 - 14:33 |  |  |  | Gang und Treppenhaus-OG-_MaP-5_26-02-18.jpg | Gang und Treppenhaus-OG-_MaP-5_detail_26-02-18.jpg |  | - |  | Asbest | Asbest: Widerlegt | [10 empty] | OG | 351.3143 | 230.7134
MaP-6 | Einzelprobe | VM-4 | ehemaliger Belagskleber | Boden |  | Zimmer | OG |  |  |  | 18.2.2026 - 14:34 |  |  |  | Zimmer-OG-_MaP-6_26-02-18.jpg | Zimmer-OG-_MaP-6_detail_26-02-18.jpg |  | - |  | Asbest | Asbest: Widerlegt | [10 empty] | OG | 340.7836 | 329.0573
MaP-7 | Einzelprobe | VM-5 | Fliesenkleber | Sockel |  | Gang und Treppenhaus | OG |  |  |  | 18.2.2026 - 14:35 |  |  |  | Gang und Treppenhaus-OG-_MaP-7_26-02-18.jpg | Gang und Treppenhaus-OG-_MaP-7_detail_26-02-18.jpg | 35 | m |  | Asbest | Asbest: Widerlegt | [10 empty] | OG | 344.1326 | 270.1727
MaP-8 | Einzelprobe | VM-6 | Verputz | Decke |  | Gang und Treppenhaus | OG |  |  |  | 18.2.2026 - 14:39 |  |  |  | Gang und Treppenhaus-OG-_MaP-8_26-02-18.jpg | Gang und Treppenhaus-OG-_MaP-8_detail_26-02-18.jpg |  | - |  | Asbest | Asbest: Widerlegt | [10 empty] | OG | 356.6997 | 250.49
MaP-9 | Einzelprobe | VM-7 | Fliesenkleber | Boden |  | Bad | EG |  |  |  | 18.2.2026 - 14:39 |  |  |  | Bad-EG-_MaP-9_26-02-18.jpg | Bad-EG-_MaP-9_detail_26-02-18.jpg |  | - |  | Asbest | Asbest: Widerlegt | [10 empty] | EG | 299.088 | 161.2158
MaP-10 | Einzelprobe | VM-2 | Fliesenkleber | Wand |  | Bad | EG |  |  |  | 18.2.2026 - 14:41 |  |  |  | Bad-EG-_MaP-10_26-02-18.jpg | Bad-EG-_MaP-10_detail_26-02-18.jpg |  | - |  | Asbest | Asbest: Widerlegt | [10 empty] | EG | 308.0413 | 196.4044
MaP-11 | Einzelprobe | VM-1 | Verputz | Wand |  | Bad | EG |  |  |  | 18.2.2026 - 14:42 |  |  |  | Bad-EG-_MaP-11_26-02-18.jpg | Bad-EG-_MaP-11_detail_26-02-18.jpg |  | - |  | Asbest | Asbest: Widerlegt | [10 empty] | EG | 282.2033 | 176.1555
MaP-12 | Einzelprobe | VM-8 | Verputz | Decke |  | Bad | EG |  |  |  | 18.2.2026 - 14:43 |  |  |  | Bad-EG-_MaP-12_26-02-18.jpg | Bad-EG-_MaP-12_detail_26-02-18.jpg |  | - |  | Asbest | Asbest: Widerlegt | [10 empty] | EG | 296.5558 | 188.688
MaP-13 | Einzelprobe | VM-4 | ehemaliger Belagskleber | Boden |  | Gang | EG |  |  |  | 18.2.2026 - 14:44 |  |  |  | Gang-EG-_MaP-13_26-02-18.jpg | Gang-EG-_MaP-13_detail_26-02-18.jpg |  | - |  | Asbest | Asbest: Widerlegt | [10 empty] | EG | 299.2091 | 236.8359
MaP-14 | Einzelprobe | VM-7 | Fliesenkleber | Boden |  | Küche | EG |  |  |  | 18.2.2026 - 14:45 |  |  |  | Küche-EG-_MaP-14_26-02-18.jpg | Küche-EG-_MaP-14_detail_26-02-18.jpg |  | - |  | Asbest | Asbest: Widerlegt | [10 empty] | EG | 332.222 | 301.061
MaP-15 | Einzelprobe | VM-2 | Fliesenkleber | Wand |  | Küche | EG |  |  |  | 18.2.2026 - 14:46 |  |  |  | Küche-EG-_MaP-15_26-02-18.jpg | Küche-EG-_MaP-15_detail_26-02-18.jpg |  | - |  | Asbest | Asbest: Widerlegt | [10 empty] | EG | 366.1651 | 310.0725
MaP-16 | Einzelprobe | VM-1 | Verputz | Wand |  | Küche | EG |  |  |  | 18.2.2026 - 14:46 |  |  |  | Küche-EG-_MaP-16_26-02-18.jpg | Küche-EG-_MaP-16_detail_26-02-18.jpg |  | - |  | Asbest | Asbest: Widerlegt | [10 empty] | EG | 302.9431 | 312.7168
MaP-17 | Einzelprobe | VM-6 | Verputz | Decke |  | Küche | EG |  |  |  | 18.2.2026 - 14:47 |  |  |  | Küche-EG-_MaP-17_26-02-18.jpg | Küche-EG-_MaP-17_detail_26-02-18.jpg |  | - |  | Asbest | Asbest: Widerlegt | [10 empty] | EG | 351.1777 | 324.827
MaP-18 | Einzelprobe | VM-4 | ehemaliger Belagskleber | Boden |  | Wohnzimmer | EG |  |  |  | 18.2.2026 - 14:47 |  |  |  | Wohnzimmer-EG-_MaP-18_26-02-18.jpg | Wohnzimmer-EG-_MaP-18_detail_26-02-18.jpg |  | - |  | Asbest | Asbest: Widerlegt | [10 empty] | EG | 222.7278 | 307.2406
MaP-19 | Einzelprobe | VM-9 | Teppichkleber | Boden |  | Zimmer | EG |  |  |  | 18.2.2026 - 14:48 |  |  |  | Zimmer-EG-_MaP-19_26-02-18.jpg | Zimmer-EG-_MaP-19_detail_26-02-18.jpg |  | - |  | Asbest | Asbest: Widerlegt | [10 empty] | EG | 234.1689 | 247.6506
MaP-20 | Einzelprobe | VM-10 | Korkdämmung | zu Aussenwand |  | Radiatirennischen | ganzes Haus |  |  |  | 18.2.2026 - 14:50 |  |  |  | Radiatirennischen-ganzes ...-_MaP-20_26-02-18.jpg | Radiatirennischen-ganzes ...-_MaP-20_detail_26-02-18.jpg |  | - |  | Asbest PAK | Asbest: Widerlegt PAK: Widerlegt
MaP-21 | Einzelprobe | VM-11 | Fliesenkleber | Fensterbank |  | Treppenhaus | EG und OG |  |  |  | 18.2.2026 - 14:51 |  |  |  | Treppenhaus-EG und OG-_MaP-21_26-02-18.jpg | Treppenhaus-EG und OG-_MaP-21_detail_26-02-18.jpg | 2 | Stück |  | Asbest | Asbest: Widerlegt
MaP-22 | Einzelprobe | VM-7 | Fliesenkleber | Boden |  | Eingang | Eingangsgeschoss |  |  |  | 18.2.2026 - 14:52 |  |  |  | Eingang-Eingang...-_MaP-22_26-02-18.jpg | Eingang-Eingang...-_MaP-22_detail_26-02-18.jpg |  | - |  | Asbest | Asbest: Widerlegt | [10 empty] | Eingangsgeschoss | 298.8076 | 268.8848
MaP-23 | Einzelprobe | VM-9 | Teppichkleber | Boden |  | Zimmer | Eingangsgeschoss |  |  |  | 18.2.2026 - 14:54 |  |  |  | Zimmer-Eingang...-_MaP-23_26-02-18.jpg | Zimmer-Eingang...-_MaP-23_detail_26-02-18.jpg |  | - |  | Asbest | Asbest: Widerlegt | [10 empty] | Eingangsgeschoss | 235.2731 | 198.8166
MaP-24 | Einzelprobe | VM-6 | Verputz | Decke |  | Zimmer | Eingangsgeschoss |  |  |  | 18.2.2026 - 14:54 |  |  |  | Zimmer-Eingang...-_MaP-24_26-02-18.jpg | Zimmer-Eingang...-_MaP-24_detail_26-02-18.jpg |  | - |  | Asbest | Asbest: Widerlegt | [10 empty] | Eingangsgeschoss | 267.2489 | 168.4395
MaP-25 | Einzelprobe | VM-7 | Fliesenkleber | Boden |  | Bad | Eingangsgeschoss |  |  |  | 18.2.2026 - 14:55 |  |  |  | Bad-Eingang...-_MaP-25_26-02-18.jpg | Bad-Eingang...-_MaP-25_detail_26-02-18.jpg |  | - |  | Asbest | Asbest: Widerlegt | [10 empty] | Eingangsgeschoss | 300.9347 | 165.9894
MaP-26 | Einzelprobe | VM-2 | Fliesenkleber | Wand |  | Bad | Eingangsgeschoss |  |  |  | 18.2.2026 - 14:56 |  |  |  | Bad-Eingang...-_MaP-26_26-02-18.jpg | Bad-Eingang...-_MaP-26_detail_26-02-18.jpg |  | - |  | Asbest | Asbest: Widerlegt | [10 empty] | Eingangsgeschoss | 285.6285 | 177.5627
MaP-27 | Einzelprobe | VM-12 | spezielle Anstrich-, Beschichtungsstoffe | Boden |  | Waschküche | Eingangsgeschoss |  |  |  | 18.2.2026 - 14:56 |  |  |  | Waschküche -Eingang...-_MaP-27_26-02-18.jpg | Waschküche -Eingang...-_MaP-27_detail_26-02-18.jpg |  | - |  | PCB | PCB: Widerlegt | [10 empty] | Eingangsgeschoss | 236.644 | 254.9989
VB-1 | Visueller Befund | VM-13 | Rohrisolation | Wasserleitungen |  | Waschküche und Garage | Eingangsgeschoss |  |  |  | 18.2.2026 - 14:57 |  |  |  | Waschküche und Ga...-Eingang...-_VB-1_26-02-18.jpg | Waschküche und Ga...-Eingang...-_VB-1_detail_26-02-18.jpg |  | - |  | FCKW | FCKW: Ungeklärt | [10 empty] | Eingangsgeschoss | 233.1253 | 281.153
VB-2 | Visueller Befund | VM-14 | Faserzement | Formteil |  | Eingang | Eingangsgeschoss |  |  |  | 18.2.2026 - 14:58 |  |  |  | Eingang-Eingang...-_VB-2_26-02-18.jpg | Eingang-Eingang...-_VB-2_detail_26-02-18.jpg |  | - |  | Asbest | Asbest: Bestätigt | [10 empty] | Eingangsgeschoss | 384.5349 | 266.5469
VB-3 | Visueller Befund | VM-15 | Faserzement | Schindeln |  | Dach und Fassade | DG |  |  | bereits duech Bauherr analysiert | 18.2.2026 - 15:00 |  |  |  | Dach und Fassade -DG -_VB-3_26-02-18.jpg | Dach und Fassade -DG -_VB-3_detail_26-02-18.jpg | 175 | m² |  | Asbest | Asbest: Bestätigt | 80 | % | -2.220446e-14 | % | 140 | m²
VB-4 | Visueller Befund | VM-16 | behandeltes Holz | Verkleidungs- und Konstruktionsholz |  | sämtliche Holzbauteile | alle Stockwerke |  |  |  | 18.2.2026 - 15:03 |  |  |  | sämtliche Holzbau...-alle St...-_VB-4_26-02-18.jpg | sämtliche Holzbau...-alle St...-_VB-4_detail_26-02-18.jpg |  | - |  | Holzschutzmittel | Holzschutzmittel : Ungeklärt
VB-5 | Visueller Befund | VM-17 | Faserzement | Unterdach |  | Dach | DG |  |  |  | 18.2.2026 - 15:23 |  |  |  | Dach-DG -_VB-5_26-02-18.jpg | Dach-DG -_VB-5_detail_26-02-18.jpg |  | - |  | Asbest | Asbest: Widerlegt
VB-6 | Visueller Befund | VM-18 | Heizung |  |  | Garage | EG |  |  |  | 18.2.2026 - 16:55 |  |  |  | Garage -EG-_VB-6_26-02-18.jpg | Garage -EG-_VB-6_detail_26-02-18.jpg |  | - |  | Divers | Divers: Widerlegt