## Report
Bezeichnung Befund | Art | Verdachtsmoment | Material | Zugehöriges Bauteil | Farbe | Gebäude/Bereich | Stockwerk/Ebene | Raum/Teilbereich | Bemerkung Probe/Befund | Bemerkung Verdachtsmoment | Erfassungszeitpunkt | Probenehmer | Überblick | Detail | Dateiname Überblick | Dateiname Detail | Menge | Einheit | Mischprobe | Verdacht | Einstufung | Angenommene Trefferwahrscheinlichkeit | Einheit | Aussagesicherheit | Einheit | Risikomenge | Einheit | Begründung | Ergebnis Analytik | Bewertung | Aufgabe | Referenzkarte | X-Koordinate | Y-Koordinate
MaP-1 | Einzelprobe | VM-1 | Plattenkleber | Boden |  | Bad | 1. OG | Boden |  |  | 23.2.2026 - 16:07 |  |  |  | Bad -1. OG -Boden _MaP-1_26-02-23.jpg | Bad -1. OG -Boden _MaP-1_detail_26-02-23.jpg | 5 | m² |  | Asbest | Asbest: Bestätigt
MaP-2 | Einzelprobe | VM-2 | Putz | Wand |  | Bad | 1. OG | Wand |  |  | 23.2.2026 - 16:12 |  |  |  | Bad -1. OG -Wand _MaP-2_26-02-23.jpg | Bad -1. OG -Wand _MaP-2_detail_26-02-23.jpg |  | - |  | Asbest | Asbest: Widerlegt
MaP-3 | Einzelprobe | VM-3 | Putz | Decke |  | Bad | 1. OG | Decke |  |  | 23.2.2026 - 16:12 |  |  |  | Bad -1. OG -Decke _MaP-3_26-02-23.jpg | Bad -1. OG -Decke _MaP-3_detail_26-02-23.jpg |  | - |  | Asbest | Asbest: Widerlegt
MaP-4 | Einzelprobe | VM-4 | Plattenkleber | Wand |  | Bad | 1. OG | Wand |  |  | 23.2.2026 - 16:16 |  |  |  | Bad -1. OG -Wand _MaP-4_26-02-23.jpg | Bad -1. OG -Wand _MaP-4_detail_26-02-23.jpg | 7 | m² |  | Asbest | Asbest: Bestätigt
MaP-5 | Einzelprobe | VM-5 | (elastische) Bodenbeläge | Boden |  | Treppenhaus | EG - OG | Boden |  |  | 23.2.2026 - 16:21 |  |  |  | Treppenhaus -EG - OG -Boden _MaP-5_26-02-23.jpg | Treppenhaus -EG - OG -Boden _MaP-5_detail_26-02-23.jpg | 8 | m² |  | Asbest | Asbest: Bestätigt | 60 | % | 63.5141 | % | 1.751323 | m²