## Report
Bezeichnung Befund | Art | Verdachtsmoment | Material | Zugehöriges Bauteil | Farbe | Gebäude/Bereich | Stockwerk/Ebene | Raum/Teilbereich | Bemerkung Probe/Befund | Bemerkung Verdachtsmoment | Erfassungszeitpunkt | Probenehmer | Überblick | Detail | Dateiname Überblick | Dateiname Detail | Menge | Einheit | Mischprobe | Verdacht | Einstufung | Angenommene Trefferwahrscheinlichkeit | Einheit | Aussagesicherheit | Einheit | Risikomenge | Einheit | Begründung | Ergebnis Analytik | Bewertung | Aufgabe | Referenzkarte | X-Koordinate | Y-Koordinate
MaP-1 | Einzelprobe | VM-1 | spezielle Anstrich-, Beschichtungsstoffe | Blech |  | Fassade | EG |  |  |  | 13.2.2026 - 10:47 |  |  |  | Fassade-EG-_MaP-1_26-02-13.jpg | Fassade-EG-_MaP-1_detail_26-02-13.jpg | 450 | m² |  | PCB | PCB: Widerlegt
VB-1 | Visueller Befund | VM-4 | Dämmstoffe | Fassade |  | Fassade | EG |  |  |  | 13.2.2026 - 10:47 |  |  |  | Fassade-EG-_VB-1_26-02-13.jpg | Fassade-EG-_VB-1_detail_26-02-13.jpg |  | - |  | Divers | Divers: Widerlegt
VB-2 | Visueller Befund | VM-2 | Fenstereifassung und Rahmen |  |  | Fenster | EG |  |  |  | 13.2.2026 - 10:50 |  |  |  | Fenster-EG-_VB-2_26-02-13.jpg | Fenster-EG-_VB-2_detail_26-02-13.jpg |  | - |  | Divers | Divers: Widerlegt
VB-3 | Visueller Befund | VM-3 | Faserzement | Welleternit |  | Dach | DG |  |  |  | 13.2.2026 - 10:53 |  |  |  | Dach-DG-_VB-3_26-02-13.jpg | Dach-DG-_VB-3_detail_26-02-13.jpg | 1000 | m² |  | Asbest | Asbest: Bestätigt | 80 | % | -2.220446e-14 | % | 800 | m²