## Report
Bezeichnung Befund | Art | Verdachtsmoment | Material | Zugehöriges Bauteil | Farbe | Gebäude/Bereich | Stockwerk/Ebene | Raum/Teilbereich | Bemerkung Probe/Befund | Bemerkung Verdachtsmoment | Erfassungszeitpunkt | Probenehmer | Überblick | Detail | Dateiname Überblick | Dateiname Detail | Menge | Einheit | Mischprobe | Verdacht | Einstufung | Angenommene Trefferwahrscheinlichkeit | Einheit | Aussagesicherheit | Einheit | Risikomenge | Einheit | Begründung | Ergebnis Analytik | Bewertung | Aufgabe | Referenzkarte | X-Koordinate | Y-Koordinate
MaP-1 | Einzelprobe | VM-1 | Plattenkleber | Wand |  | Dusche | 1.OG | Wand |  |  | 27.2.2026 - 08:23 |  |  |  | Dusche-1.OG -Wand _MaP-1_26-02-27.jpg | Dusche-1.OG -Wand _MaP-1_detail_26-02-27.jpg |  | - |  | Asbest | Asbest: Nicht eingestuft
MaP-2 | Einzelprobe | VM-2 | Plattenkleber | Boden |  | Dusche | 1. OG | Boden |  |  | 27.2.2026 - 08:23 |  |  |  | Dusche-1. OG -Boden _MaP-2_26-02-27.jpg | Dusche-1. OG -Boden _MaP-2_detail_26-02-27.jpg |  | - |  | Asbest | Asbest: Nicht eingestuft
MaP-3 | Einzelprobe | VM-3 | Putz | Decke |  | Dusche | 1. OG | Decke |  |  | 27.2.2026 - 08:24 |  |  |  | Dusche-1. OG -Decke _MaP-3_26-02-27.jpg | Dusche-1. OG -Decke _MaP-3_detail_26-02-27.jpg |  | - |  | Asbest | Asbest: Nicht eingestuft
MaP-4 | Einzelprobe | VM-4 | Klebstoffe | Boden |  | alle Schlafzimmer | 1. OG | Boden |  |  | 27.2.2026 - 08:29 |  |  |  | alle Schlafzimmer -1. OG -Boden _MaP-4_26-02-27.jpg | alle Schlafzimmer -1. OG -Boden _MaP-4_detail_26-02-27.jpg |  | - |  | Asbest | Asbest: Nicht eingestuft
MaP-5 | Einzelprobe | VM-5 | Putz | Wand |  | Schlafzimmer | 1. OG | Wand |  |  | 27.2.2026 - 08:29 |  |  |  | Schlafzimmer -1. OG -Wand _MaP-5_26-02-27.jpg | Schlafzimmer -1. OG -Wand _MaP-5_detail_26-02-27.jpg |  | - |  | Asbest | Asbest: Nicht eingestuft
MaP-6 | Einzelprobe | VM-6 | Putz | Decke |  | Schlafzimmer | 1. OG | Decke |  |  | 27.2.2026 - 08:30 |  |  |  | Schlafzimmer -1. OG -Decke _MaP-6_26-02-27.jpg | Schlafzimmer -1. OG -Decke _MaP-6_detail_26-02-27.jpg |  | - |  | Asbest | Asbest: Nicht eingestuft
MaP-7 | Einzelprobe | VM-7 | Plattenkleber | Wand |  | Bad | 1. OG | Wand |  |  | 27.2.2026 - 08:35 |  |  |  | Bad -1. OG -Wand _MaP-7_26-02-27.jpg | Bad -1. OG -Wand _MaP-7_detail_26-02-27.jpg |  | - |  | Asbest | Asbest: Nicht eingestuft
MaP-8 | Einzelprobe | VM-8 | Plattenkleber | Boden |  | Bad | 1. OG | Boden |  |  | 27.2.2026 - 08:35 |  |  |  | Bad -1. OG -Boden _MaP-8_26-02-27.jpg | Bad -1. OG -Boden _MaP-8_detail_26-02-27.jpg |  | - |  | Asbest | Asbest: Nicht eingestuft
MaP-9 | Einzelprobe | VM-9 | Putz | Decke |  | Bad | 1. OG | Decke |  |  | 27.2.2026 - 08:36 |  |  |  | Bad -1. OG -Decke _MaP-9_26-02-27.jpg | Bad -1. OG -Decke _MaP-9_detail_26-02-27.jpg |  | - |  | Asbest | Asbest: Nicht eingestuft
MaP-10 | Einzelprobe | VM-10 | Putz | Wand |  | Waschküche | 1. OG | Wand |  |  | 27.2.2026 - 08:37 |  |  |  | Waschküche -1. OG -Wand _MaP-10_26-02-27.jpg | Waschküche -1. OG -Wand _MaP-10_detail_26-02-27.jpg |  | - |  | Asbest | Asbest: Nicht eingestuft
MaP-11 | Einzelprobe | VM-11 | Plattenkleber | Wand |  | Küche | 1. OG | Wand |  |  | 27.2.2026 - 08:41 |  |  |  | Küche -1. OG -Wand _MaP-11_26-02-27.jpg | Küche -1. OG -Wand _MaP-11_detail_26-02-27.jpg |  | - |  | Asbest | Asbest: Nicht eingestuft
MaP-12 | Einzelprobe | VM-12 | Putz | Decke |  | Küche / Wohnzimmer | 1. OG | Decke |  |  | 27.2.2026 - 08:42 |  |  |  | Küche - Wohnzimmer -1. OG -Decke _MaP-12_26-02-27.jpg | Küche - Wohnzimmer -1. OG -Decke _MaP-12_detail_26-02-27.jpg |  | - |  | Asbest | Asbest: Nicht eingestuft
MaP-13 | Einzelprobe | VM-13 | Putz | Wand |  | Wohnzimmer | 1. OG | Wand |  |  | 27.2.2026 - 08:45 |  |  |  | Wohnzimmer -1. OG -Wand _MaP-13_26-02-27.jpg | Wohnzimmer -1. OG -Wand _MaP-13_detail_26-02-27.jpg |  | - |  | Asbest | Asbest: Nicht eingestuft
MaP-14 | Einzelprobe | VM-14 | Putz | Wand |  | Gang | 1. OG | Wand |  |  | 27.2.2026 - 08:48 |  |  |  | Gang -1. OG -Wand _MaP-14_26-02-27.jpg | Gang -1. OG -Wand _MaP-14_detail_26-02-27.jpg |  | - |  | Asbest | Asbest: Nicht eingestuft
MaP-15 | Einzelprobe | VM-15 | Putz | Wand |  | Reduit | 1. OG | Wand |  |  | 27.2.2026 - 08:51 |  |  |  | Reduit -1. OG -Wand _MaP-15_26-02-27.jpg | Reduit -1. OG -Wand _MaP-15_detail_26-02-27.jpg |  | - |  | Asbest | Asbest: Nicht eingestuft