## Report
Bezeichnung Befund | Art | Verdachtsmoment | Material | Zugehöriges Bauteil | Farbe | Gebäude/Bereich | Stockwerk/Ebene | Raum/Teilbereich | Bemerkung Probe/Befund | Bemerkung Verdachtsmoment | Erfassungszeitpunkt | Probenehmer | Überblick | Detail | Dateiname Überblick | Dateiname Detail | Menge | Einheit | Mischprobe | Verdacht | Einstufung | Angenommene Trefferwahrscheinlichkeit | Einheit | Aussagesicherheit | Einheit | Risikomenge | Einheit | Begründung | Ergebnis Analytik | Bewertung | Aufgabe | Referenzkarte | X-Koordinate | Y-Koordinate
MaP-1 | Einzelprobe | VM-1 | (elastische) Bodenbeläge | Boden / Wand |  | WC | OG | Boden / Wand |  |  | 24.2.2026 - 13:10 |  |  |  | WC -OG -Boden -..._MaP-1_26-02-24.jpg | WC -OG -Boden -..._MaP-1_detail_26-02-24.jpg | 9 | m² |  | Asbest | Asbest: Bestätigt | 60 | % | 63.31043 | % | 1.981237 | m²
MaP-2 | Einzelprobe | VM-2 | Klebstoffe | Boden |  | Schlafzimmer / klein | OG | Boden |  |  | 24.2.2026 - 13:10 |  |  |  | Schlafzimmer - kl...-OG -Boden _MaP-2_26-02-24.jpg | Schlafzimmer - kl...-OG -Boden _MaP-2_detail_26-02-24.jpg |  | - |  | Asbest | Asbest: Widerlegt
MaP-3 | Einzelprobe | VM-3 | Klebstoffe | Boden |  | Schlafzimmer / gross | OG | Boden |  |  | 24.2.2026 - 13:11 |  |  |  | Schlafzimmer - gr...-OG -Boden _MaP-3_26-02-24.jpg | Schlafzimmer - gr...-OG -Boden _MaP-3_detail_26-02-24.jpg |  | - |  | Asbest | Asbest: Widerlegt
MaP-4 | Einzelprobe | VM-4 | Putz | Wand |  | Schlafzimmer / gross | OG | Wand |  |  | 24.2.2026 - 13:12 |  |  |  | Schlafzimmer - gr...-OG -Wand _MaP-4_26-02-24.jpg | Schlafzimmer - gr...-OG -Wand _MaP-4_detail_26-02-24.jpg |  | - |  | Asbest | Asbest: Widerlegt
MaP-5 | Einzelprobe | VM-5 | Klebstoffe | Boden |  | Gang | OG | Boden |  |  | 24.2.2026 - 13:12 |  |  |  | Gang -OG -Boden _MaP-5_26-02-24.jpg | Gang -OG -Boden _MaP-5_detail_26-02-24.jpg |  | - |  | Asbest | Asbest: Widerlegt
MaP-6 | Einzelprobe | VM-6 | Putz | Wand |  | Waschküche / Heizraum | UG | Wand |  |  | 24.2.2026 - 13:22 |  |  |  | Waschküche - Heiz...-UG -Wand _MaP-6_26-02-24.jpg | Waschküche - Heiz...-UG -Wand _MaP-6_detail_26-02-24.jpg |  | - |  | Asbest | Asbest: Widerlegt