## Report
Bezeichnung Befund | Art | Verdachtsmoment | Material | Zugehöriges Bauteil | Farbe | Gebäude/Bereich | Stockwerk/Ebene | Raum/Teilbereich | Bemerkung Probe/Befund | Bemerkung Verdachtsmoment | Erfassungszeitpunkt | Probenehmer | Überblick | Detail | Dateiname Überblick | Dateiname Detail | Menge | Einheit | Mischprobe | Verdacht | Einstufung | Angenommene Trefferwahrscheinlichkeit | Einheit | Aussagesicherheit | Einheit | Risikomenge | Einheit | Begründung | Ergebnis Analytik | Bewertung | Aufgabe | Referenzkarte | X-Koordinate | Y-Koordinate
MaP-1 | Einzelprobe | VM-1 | Faserzement | Unterdach |  | Estrich | DG | Unterdach |  |  | 03.3.2026 - 12:35 |  |  |  | Estrich -DG -Unterdach _MaP-1_26-03-03.jpg | Estrich -DG -Unterdach _MaP-1_detail_26-03-03.jpg |  | - |  | Asbest | Asbest: Nicht eingestuft
MaP-2 | Einzelprobe | VM-2 | Plattenkleber | Wand |  | Küche | EG | Wand |  |  | 03.3.2026 - 12:41 |  |  |  | Küche -EG -Wand _MaP-2_26-03-03.jpg | Küche -EG -Wand _MaP-2_detail_26-03-03.jpg |  | - |  | Asbest | Asbest: Nicht eingestuft
MaP-3 | Einzelprobe | VM-3 | Putz | Wand |  | Küche | EG | Wand |  |  | 03.3.2026 - 12:41 |  |  |  | Küche -EG -Wand _MaP-3_26-03-03.jpg | Küche -EG -Wand _MaP-3_detail_26-03-03.jpg |  | - |  | Asbest | Asbest: Nicht eingestuft
MaP-4 | Einzelprobe | VM-4 | Putz | Decke |  | Küche | EG | Decke |  |  | 03.3.2026 - 12:42 |  |  |  | Küche -EG -Decke _MaP-4_26-03-03.jpg | Küche -EG -Decke _MaP-4_detail_26-03-03.jpg |  | - |  | Asbest | Asbest: Nicht eingestuft
MaP-5 | Einzelprobe | VM-5 | Cushio Vinyl | Boden |  | Küche | EG | Boden |  |  | 03.3.2026 - 12:42 |  |  |  | Küche -EG -Boden _MaP-5_26-03-03.jpg | Küche -EG -Boden _MaP-5_detail_26-03-03.jpg |  | - |  | Asbest | Asbest: Nicht eingestuft
MaP-6 | Einzelprobe | VM-6 | Putz | Wand |  | Wohnzimmer | EG | Wand |  |  | 03.3.2026 - 12:44 |  |  |  | Wohnzimmer -EG -Wand _MaP-6_26-03-03.jpg | Wohnzimmer -EG -Wand _MaP-6_detail_26-03-03.jpg |  | - |  | Asbest | Asbest: Nicht eingestuft
MaP-7 | Einzelprobe | VM-7 | Putz | Decke |  | Wohnzimmer | EG | Decke |  |  | 03.3.2026 - 12:45 |  |  |  | Wohnzimmer -EG -Decke _MaP-7_26-03-03.jpg | Wohnzimmer -EG -Decke _MaP-7_detail_26-03-03.jpg |  | - |  | Asbest | Asbest: Nicht eingestuft
MaP-8 | Einzelprobe | VM-9 | Klebstoffe | Boden |  | alle Schlafzimmer | EG - UG | Boden |  |  | 03.3.2026 - 12:48 |  |  |  | alle Schlafzimmer -EG - UG -Boden _MaP-8_26-03-03.jpg | alle Schlafzimmer -EG - UG -Boden _MaP-8_detail_26-03-03.jpg |  | - |  | Asbest | Asbest: Nicht eingestuft
MaP-9 | Einzelprobe | VM-10 | Putz | Wand |  | Schlafzimmer | EG | Wand |  |  | 03.3.2026 - 12:49 |  |  |  | Schlafzimmer -EG -Wand _MaP-9_26-03-03.jpg | Schlafzimmer -EG -Wand _MaP-9_detail_26-03-03.jpg |  | - |  | Asbest | Asbest: Nicht eingestuft
MaP-10 | Einzelprobe | VM-11 | Putz | Decke |  | Schlafzimmer | EG | Decke |  |  | 03.3.2026 - 12:52 |  |  |  | Schlafzimmer -EG -Decke _MaP-10_26-03-03.jpg | Schlafzimmer -EG -Decke _MaP-10_detail_26-03-03.jpg |  | - |  | Asbest | Asbest: Nicht eingestuft
MaP-11 | Einzelprobe | VM-12 | Plattenkleber | Wand |  | Bad | EG | Wand |  |  | 03.3.2026 - 12:56 |  |  |  | Bad -EG -Wand _MaP-11_26-03-03.jpg | Bad -EG -Wand _MaP-11_detail_26-03-03.jpg |  | - |  | Asbest | Asbest: Nicht eingestuft
MaP-12 | Einzelprobe | VM-13 | Putz | Wand |  | Bad | EG | Wand |  |  | 03.3.2026 - 12:56 |  |  |  | Bad -EG -Wand _MaP-12_26-03-03.jpg | Bad -EG -Wand _MaP-12_detail_26-03-03.jpg |  | - |  | Asbest | Asbest: Nicht eingestuft
MaP-13 | Einzelprobe | VM-15 | Putz | Decke |  | Bad | EG | Decke |  |  | 03.3.2026 - 13:00 |  |  |  | Bad -EG -Decke _MaP-13_26-03-03.jpg | Bad -EG -Decke _MaP-13_detail_26-03-03.jpg |  | - |  | Asbest | Asbest: Nicht eingestuft
MaP-14 | Einzelprobe | VM-16 | Plattenkleber | Boden |  | Bad | EG | Boden |  |  | 03.3.2026 - 13:00 |  |  |  | Bad -EG -Boden _MaP-14_26-03-03.jpg | Bad -EG -Boden _MaP-14_detail_26-03-03.jpg |  | - |  | Asbest | Asbest: Nicht eingestuft
MaP-15 | Einzelprobe | VM-17 | Putz | Wand |  | Gang / Treppenhaus | EG- UG | Wand |  |  | 03.3.2026 - 13:02 |  |  |  | Gang - Treppenhaus -EG- UG -Wand _MaP-15_26-03-03.jpg | Gang - Treppenhaus -EG- UG -Wand _MaP-15_detail_26-03-03.jpg |  | - |  | Asbest | Asbest: Nicht eingestuft
MaP-16 | Einzelprobe | VM-18 | Plattenkleber | Boden |  | Gang / Treppenhaus | EG- UG | Boden |  |  | 03.3.2026 - 13:04 |  |  |  | Gang - Treppenhaus -EG- UG -Boden _MaP-16_26-03-03.jpg | Gang - Treppenhaus -EG- UG -Boden _MaP-16_detail_26-03-03.jpg |  | - |  | Asbest | Asbest: Nicht eingestuft
MaP-17 | Einzelprobe | VM-21 | Plattenkleber | Wand |  | Dusche / WC | UG | Wand |  |  | 03.3.2026 - 13:15 |  |  |  | Dusche - WC -UG -Wand _MaP-17_26-03-03.jpg | Dusche - WC -UG -Wand _MaP-17_detail_26-03-03.jpg |  | - |  | Asbest | Asbest: Nicht eingestuft
MaP-18 | Einzelprobe | VM-22 | Plattenkleber | Boden |  | Dusche / WC | UG | Boden |  |  | 03.3.2026 - 13:15 |  |  |  | Dusche - WC -UG -Boden _MaP-18_26-03-03.jpg | Dusche - WC -UG -Boden _MaP-18_detail_26-03-03.jpg |  | - |  | Asbest | Asbest: Nicht eingestuft
MaP-19 | Einzelprobe | VM-23 | Plattenkleber | Wand |  | Garage | UG | Wand |  |  | 03.3.2026 - 13:18 |  |  |  | Garage -UG -Wand _MaP-19_26-03-03.jpg | Garage -UG -Wand _MaP-19_detail_26-03-03.jpg |  | - |  | Asbest | Asbest: Nicht eingestuft
MaP-20 | Einzelprobe | VM-24 | Plattenkleber | Boden |  | Garage | UG | Boden |  |  | 03.3.2026 - 13:19 |  |  |  | Garage -UG -Boden _MaP-20_26-03-03.jpg | Garage -UG -Boden _MaP-20_detail_26-03-03.jpg |  | - |  | Asbest | Asbest: Nicht eingestuft
MaP-21 | Einzelprobe | VM-25 | Putz | Wand |  | Fassade | EG -OG | Wand |  |  | 03.3.2026 - 13:22 |  |  |  | Fassade -EG -OG -Wand _MaP-21_26-03-03.jpg | Fassade -EG -OG -Wand _MaP-21_detail_26-03-03.jpg |  | - |  | Asbest | Asbest: Nicht eingestuft
VB-1 | Visueller Befund | VM-8 | Faserzement | Cheminée |  | Wohnzimmer | EG | Cheminée |  |  | 03.3.2026 - 12:46 |  |  |  | Wohnzimmer -EG -Cheminée _VB-1_26-03-03.jpg | Wohnzimmer -EG -Cheminée _VB-1_detail_26-03-03.jpg |  | - |  | Asbest | Asbest: Ungeklärt
VB-2 | Visueller Befund | VM-14 | Plattenkleber | Wand / Boden |  | Wintergarten | EG | Wand / Boden | JG 2005 |  | 03.3.2026 - 12:57 |  |  |  | Wintergarten -EG -Wand - ..._VB-2_26-03-03.jpg | Wintergarten -EG -Wand - ..._VB-2_detail_26-03-03.jpg |  | - |  | Asbest | Asbest: Widerlegt
VB-3 | Visueller Befund | VM-19 | LAP | Elektrotableau |  | Gang / Treppenhaus | UG | Elektrotableau |  |  | 03.3.2026 - 13:07 |  |  |  | Gang - Treppenhaus -UG-Elektro..._VB-3_26-03-03.jpg | Gang - Treppenhaus -UG-Elektro..._VB-3_detail_26-03-03.jpg |  | - |  | Asbest | Asbest: Bestätigt
VB-4 | Visueller Befund | VM-20 | Faserzement | Fallrohr |  | gesamtes Haus | UG - DG | Fallrohr |  |  | 03.3.2026 - 13:10 |  |  |  | gesamtes Haus -UG - DG -Fallrohr _VB-4_26-03-03.jpg | gesamtes Haus -UG - DG -Fallrohr _VB-4_detail_26-03-03.jpg |  | - |  | Asbest | Asbest: Widerlegt
VB-5 | Visueller Befund | VM-26 | Faserzement | Dach |  | Gartenhaus | EG | Dach |  |  | 03.3.2026 - 13:29 |  |  |  | Gartenhaus -EG -Dach _VB-5_26-03-03.jpg | Gartenhaus -EG -Dach _VB-5_detail_26-03-03.jpg |  | - |  | Asbest | Asbest: Bestätigt