## Report
Bezeichnung Befund | Art | Verdachtsmoment | Material | Zugehöriges Bauteil | Farbe | Gebäude/Bereich | Stockwerk/Ebene | Raum/Teilbereich | Bemerkung Probe/Befund | Bemerkung Verdachtsmoment | Erfassungszeitpunkt | Probenehmer | Überblick | Detail | Dateiname Überblick | Dateiname Detail | Menge | Einheit | Mischprobe | Verdacht | Einstufung | Angenommene Trefferwahrscheinlichkeit | Einheit | Aussagesicherheit | Einheit | Risikomenge | Einheit | Begründung | Ergebnis Analytik | Bewertung | Aufgabe | Referenzkarte | X-Koordinate | Y-Koordinate
MaP-1 | Einzelprobe | VM-1 | Plattenkleber | Wand |  | Küche | OG | Wand |  |  | 26.2.2026 - 09:28 |  |  |  | Küche-OG -Wand _MaP-1_26-02-26.jpg | Küche-OG -Wand _MaP-1_detail_26-02-26.jpg | 3 | m² |  | Asbest | Asbest: Bestätigt
MaP-2 | Einzelprobe | VM-2 | Putz | Wand |  | Küche | OG | Wand |  |  | 26.2.2026 - 09:28 |  |  |  | Küche-OG -Wand _MaP-2_26-02-26.jpg | Küche-OG -Wand _MaP-2_detail_26-02-26.jpg |  | - |  | Asbest | Asbest: Widerlegt
MaP-3 | Einzelprobe | VM-3 | Putz | Decke |  | Küche | OG | Decke |  |  | 26.2.2026 - 09:29 |  |  |  | Küche-OG -Decke _MaP-3_26-02-26.jpg | Küche-OG -Decke _MaP-3_detail_26-02-26.jpg |  | - |  | Asbest | Asbest: Widerlegt
MaP-4 | Einzelprobe | VM-4 | Plattenkleber | Sockel |  | Küche | OG | Sockel |  |  | 26.2.2026 - 09:30 |  |  |  | Küche-OG -Sockel _MaP-4_26-02-26.jpg | Küche-OG -Sockel _MaP-4_detail_26-02-26.jpg |  | - |  | Asbest | Asbest: Widerlegt
MaP-5 | Einzelprobe | VM-5 | Plattenkleber | Boden |  | Küche | OG | Boden |  |  | 26.2.2026 - 09:30 |  |  |  | Küche-OG -Boden _MaP-5_26-02-26.jpg | Küche-OG -Boden _MaP-5_detail_26-02-26.jpg |  | - |  | Asbest | Asbest: Widerlegt
MaP-6 | Einzelprobe | VM-6 | Plattenkleber | Boden |  | Gang / Wohnzimmer | OG | Boden |  |  | 26.2.2026 - 09:34 |  |  |  | Gang - Wohnzimmer -OG -Boden _MaP-6_26-02-26.jpg | Gang - Wohnzimmer -OG -Boden _MaP-6_detail_26-02-26.jpg |  | - |  | Asbest | Asbest: Widerlegt
MaP-7 | Einzelprobe | VM-7 | Plattenkleber | Sockel |  | Gang / Wohnzimmer | OG | Sockel |  |  | 26.2.2026 - 09:34 |  |  |  | Gang - Wohnzimmer -OG -Sockel _MaP-7_26-02-26.jpg | Gang - Wohnzimmer -OG -Sockel _MaP-7_detail_26-02-26.jpg |  | - |  | Asbest | Asbest: Widerlegt
MaP-8 | Einzelprobe | VM-8 | Plattenkleber | Wand |  | Gang | OG | Wand |  |  | 26.2.2026 - 09:38 |  |  |  | Gang -OG -Wand _MaP-8_26-02-26.jpg | Gang -OG -Wand _MaP-8_detail_26-02-26.jpg |  | - |  | Asbest | Asbest: Widerlegt
MaP-9 | Einzelprobe | VM-9 | Plattenkleber | Wand |  | Dusche | OG | Wand |  |  | 26.2.2026 - 09:45 |  |  |  | Dusche -OG -Wand _MaP-9_26-02-26.jpg | Dusche -OG -Wand _MaP-9_detail_26-02-26.jpg |  | - |  | Asbest | Asbest: Widerlegt
MaP-10 | Einzelprobe | VM-10 | Putz | Decke |  | Dusche / Gang | OG | Decke |  |  | 26.2.2026 - 09:45 |  |  |  | Dusche - Gang -OG -Decke _MaP-10_26-02-26.jpg | Dusche - Gang -OG -Decke _MaP-10_detail_26-02-26.jpg |  | - |  | Asbest | Asbest: Widerlegt
MaP-11 | Einzelprobe | VM-11 | Plattenkleber | Boden |  | Dusche | OG | Boden |  |  | 26.2.2026 - 09:46 |  |  |  | Dusche -OG -Boden _MaP-11_26-02-26.jpg | Dusche -OG -Boden _MaP-11_detail_26-02-26.jpg |  | - |  | Asbest | Asbest: Widerlegt
MaP-12 | Einzelprobe | VM-12 | Putz | Wand |  | Wohnzimmer / Esszimmer | OG | Wand |  |  | 26.2.2026 - 09:49 |  |  |  | Wohnzimmer - Essz...-OG -Wand _MaP-12_26-02-26.jpg | Wohnzimmer - Essz...-OG -Wand _MaP-12_detail_26-02-26.jpg |  | - |  | Asbest | Asbest: Widerlegt
MaP-13 | Einzelprobe | VM-13 | Putz | Decke |  | Gang / Wohnzimmer | OG | Decke |  |  | 26.2.2026 - 09:51 |  |  |  | Gang - Wohnzimmer -OG -Decke _MaP-13_26-02-26.jpg | Gang - Wohnzimmer -OG -Decke _MaP-13_detail_26-02-26.jpg |  | - |  | Asbest | Asbest: Widerlegt
MaP-14 | Einzelprobe | VM-14 | Plattenkleber | Boden |  | Bad | OG | Boden |  |  | 26.2.2026 - 09:57 |  |  |  | Bad -OG -Boden _MaP-14_26-02-26.jpg | Bad -OG -Boden _MaP-14_detail_26-02-26.jpg |  | - |  | Asbest | Asbest: Widerlegt
MaP-15 | Einzelprobe | VM-15 | Plattenkleber | Wand |  | Bad | OG | Wand |  |  | 26.2.2026 - 09:58 |  |  |  | Bad -OG -Wand _MaP-15_26-02-26.jpg | Bad -OG -Wand _MaP-15_detail_26-02-26.jpg | 11 | m² |  | Asbest | Asbest: Bestätigt
MaP-16 | Einzelprobe | VM-16 | Putz | Decke |  | Bad | OG | Decke |  |  | 26.2.2026 - 09:59 |  |  |  | Bad -OG -Decke _MaP-16_26-02-26.jpg | Bad -OG -Decke _MaP-16_detail_26-02-26.jpg |  | - |  | Asbest | Asbest: Widerlegt
MaP-17 | Einzelprobe | VM-17 | Klebstoffe | Boden |  | Alle Zimmer | OG | Boden |  |  | 26.2.2026 - 10:03 |  |  |  | Alle Zimmer -OG -Boden _MaP-17_26-02-26.jpg | Alle Zimmer -OG -Boden _MaP-17_detail_26-02-26.jpg |  | - |  | Asbest | Asbest: Widerlegt