## Report
Bezeichnung Befund | Art | Verdachtsmoment | Material | Zugehöriges Bauteil | Farbe | Gebäude/Bereich | Stockwerk/Ebene | Raum/Teilbereich | Bemerkung Probe/Befund | Bemerkung Verdachtsmoment | Erfassungszeitpunkt | Probenehmer | Überblick | Detail | Dateiname Überblick | Dateiname Detail | Menge | Einheit | Mischprobe | Verdacht | Einstufung | Angenommene Trefferwahrscheinlichkeit | Einheit | Aussagesicherheit | Einheit | Risikomenge | Einheit | Begründung | Ergebnis Analytik | Bewertung | Aufgabe | Referenzkarte | X-Koordinate | Y-Koordinate
MaP-1 | Einzelprobe | VM-2 | Cushio Vinyl | Boden |  | Küche / Gang | EG | Boden |  |  | 02.3.2026 - 08:54 |  |  |  | Küche - Gang -EG -Boden _MaP-1_26-03-02.jpg | Küche - Gang -EG -Boden _MaP-1_detail_26-03-02.jpg |  | - |  | Asbest | Asbest: Widerlegt
MaP-2 | Einzelprobe | VM-3 | Leichtbauelemente | Decke |  | Küche | EG | Decke |  |  | 02.3.2026 - 08:55 |  |  |  | Küche -EG -Decke _MaP-2_26-03-02.jpg | Küche -EG -Decke _MaP-2_detail_26-03-02.jpg |  | - |  | Asbest | Asbest: Widerlegt
MaP-3 | Einzelprobe | VM-4 | Plattenkleber | Wand |  | Küche | EG | Wand |  |  | 02.3.2026 - 08:55 |  |  |  | Küche -EG -Wand _MaP-3_26-03-02.jpg | Küche -EG -Wand _MaP-3_detail_26-03-02.jpg |  | - |  | Asbest | Asbest: Widerlegt
MaP-4 | Einzelprobe | VM-5 | Putz | Wand |  | Küche | EG | Wand |  |  | 02.3.2026 - 08:56 |  |  |  | Küche -EG -Wand _MaP-4_26-03-02.jpg | Küche -EG -Wand _MaP-4_detail_26-03-02.jpg |  | - |  | Asbest | Asbest: Widerlegt
MaP-5 | Einzelprobe | VM-6 | Plattenkleber | Wand |  | Bad | EG | Wand |  |  | 02.3.2026 - 08:57 |  |  |  | Bad -EG -Wand _MaP-5_26-03-02.jpg | Bad -EG -Wand _MaP-5_detail_26-03-02.jpg |  | - |  | Asbest | Asbest: Widerlegt
MaP-6 | Einzelprobe | VM-7 | Cushio Vinyl | Boden |  | Bad | EG | Boden |  |  | 02.3.2026 - 08:57 |  |  |  | Bad -EG -Boden _MaP-6_26-03-02.jpg | Bad -EG -Boden _MaP-6_detail_26-03-02.jpg |  | - |  | Asbest | Asbest: Widerlegt
MaP-7 | Einzelprobe | VM-8 | Putz | Wand |  | Schlafzimmer | EG | Wand |  |  | 02.3.2026 - 08:58 |  |  |  | Schlafzimmer -EG -Wand _MaP-7_26-03-02.jpg | Schlafzimmer -EG -Wand _MaP-7_detail_26-03-02.jpg |  | - |  | Asbest | Asbest: Widerlegt
MaP-8 | Einzelprobe | VM-9 | Klebstoffe | Boden |  | alle Schlafzimmer / Wohnzimmer | EG | Boden |  |  | 02.3.2026 - 08:59 |  |  |  | alle Schlafzimmer...-EG-Boden _MaP-8_26-03-02.jpg | alle Schlafzimmer...-EG-Boden _MaP-8_detail_26-03-02.jpg |  | - |  | Asbest | Asbest: Widerlegt
MaP-9 | Einzelprobe | VM-10 | Putz | Wand |  | Anbau | EG | Wand |  |  | 02.3.2026 - 09:00 |  |  |  | Anbau -EG -Wand _MaP-9_26-03-02.jpg | Anbau -EG -Wand _MaP-9_detail_26-03-02.jpg |  | - |  | Asbest | Asbest: Widerlegt
MaP-10 | Einzelprobe | VM-11 | Putz | Decke |  | Anbau | EG | Decke |  |  | 02.3.2026 - 09:00 |  |  |  | Anbau -EG -Decke _MaP-10_26-03-02.jpg | Anbau -EG -Decke _MaP-10_detail_26-03-02.jpg |  | - |  | Asbest | Asbest: Widerlegt
MaP-11 | Einzelprobe | VM-13 | Faserzement | Decke |  | Garage / Gang | UG | Decke |  |  | 02.3.2026 - 09:06 |  |  |  | Garage - Gang -UG -Decke _MaP-11_26-03-02.jpg | Garage - Gang -UG -Decke _MaP-11_detail_26-03-02.jpg | 25 | m² |  | Asbest | Asbest: Bestätigt | 80 | % | 82.27874 | % | 3.544252 | m²
MaP-12 | Einzelprobe | VM-14 | Putz | Wand |  | Küche / Gang | EG | Wand |  |  | 02.3.2026 - 09:07 |  |  |  | Küche - Gang -EG -Wand _MaP-12_26-03-02.jpg | Küche - Gang -EG -Wand _MaP-12_detail_26-03-02.jpg |  | - |  | Asbest | Asbest: Widerlegt
MaP-13 | Einzelprobe | VM-16 | Putz | Wand |  | Fassade | EG | Wand |  |  | 02.3.2026 - 09:13 |  |  |  | Fassade -EG -Wand _MaP-13_26-03-02.jpg | Fassade -EG -Wand _MaP-13_detail_26-03-02.jpg |  | - |  | Asbest | Asbest: Widerlegt
MaP-14 | Einzelprobe | VM-17 | Putz | Sockel |  | Sockel | UG | Wand |  |  | 02.3.2026 - 09:14 |  |  |  | Sockel -UG-Wand _MaP-14_26-03-02.jpg | Sockel -UG-Wand _MaP-14_detail_26-03-02.jpg |  | - |  | Asbest | Asbest: Widerlegt
MaP-15 | Einzelprobe | VM-18 | Faserzement | Wand / Dach |  | Fassade | DG | Wand / Dach |  |  | 02.3.2026 - 09:19 |  |  |  | Fassade -DG -Wand - ..._MaP-15_26-03-02.jpg | Fassade -DG -Wand - ..._MaP-15_detail_26-03-02.jpg | 90 | m² |  | Asbest | Asbest: Bestätigt | 80 | % | 81.19701 | % | 13.53815 | m²
VB-1 | Visueller Befund | VM-1 | Faserzement | Unterdach |  | Estrich | DG | Unterdach |  |  | 02.3.2026 - 08:33 |  |  |  | Estrich -DG -Unterdach _VB-1_26-03-02.jpg | Estrich -DG -Unterdach _VB-1_detail_26-03-02.jpg |  | - |  | Asbest | Asbest: Widerlegt
VB-2 | Visueller Befund | VM-12 | Faserzement | Fallrohr |  | gesamtes Haus | UG - DG | Fallrohr |  |  | 02.3.2026 - 09:04 |  |  |  | gesamtes Haus -UG - DG -Fallrohr _VB-2_26-03-02.jpg | gesamtes Haus -UG - DG -Fallrohr _VB-2_detail_26-03-02.jpg |  | - |  | Asbest | Asbest: Widerlegt
VB-3 | Visueller Befund | VM-15 | LAP | Elektrotableau |  | Heizraum | UH | Elektrotableau |  |  | 02.3.2026 - 09:08 |  |  |  | Heizraum -UH -Elektro..._VB-3_26-03-02.jpg | Heizraum -UH -Elektro..._VB-3_detail_26-03-02.jpg |  | - |  | Asbest | Asbest: Bestätigt