## Report
Bezeichnung Befund | Art | Verdachtsmoment | Material | Zugehöriges Bauteil | Farbe | Gebäude/Bereich | Stockwerk/Ebene | Raum/Teilbereich | Bemerkung Probe/Befund | Bemerkung Verdachtsmoment | Erfassungszeitpunkt | Probenehmer | Überblick | Detail | Dateiname Überblick | Dateiname Detail | Menge | Einheit | Mischprobe | Verdacht | Einstufung | Angenommene Trefferwahrscheinlichkeit | Einheit | Aussagesicherheit | Einheit | Risikomenge | Einheit | Begründung | Ergebnis Analytik | Bewertung | Aufgabe | Referenzkarte | X-Koordinate | Y-Koordinate
MaP-1 | Einzelprobe | VM-1 | Putz | Wand |  | Wohnzimmer | EG | Wand |  |  | 31.1.2025 - 15:20 |  |  |  | Wohnzimmer -EG -Wand _MaP-1_25-01-31.jpg | Wohnzimmer -EG -Wand _MaP-1_detail_25-01-31.jpg |  | - |  | Asbest | Asbest: Widerlegt | [10 empty] | EG | 217.8519 | 199.0346
MaP-2 | Einzelprobe | VM-2 | Putz | Decke |  | Wohnzimmer / Küche | EG | Decke |  |  | 31.1.2025 - 15:21 |  |  |  | Wohnzimmer - Küche -EG -Decke _MaP-2_25-01-31.jpg | Wohnzimmer - Küche -EG -Decke _MaP-2_detail_25-01-31.jpg |  | - |  | Asbest | Asbest: Widerlegt | [10 empty] | EG | 165.88 | 264.8631
MaP-3 | Einzelprobe | VM-3 | Plattenkleber | Boden |  | Wohnzimmer / Küche | EG | Boden |  |  | 31.1.2025 - 15:22 |  |  |  | Wohnzimmer - Küche -EG -Boden _MaP-3_25-01-31.jpg | Wohnzimmer - Küche -EG -Boden _MaP-3_detail_25-01-31.jpg | 25 | m² |  | Asbest | Asbest: Bestätigt | [10 empty] | EG | 87.3253 | 230.5431
MaP-4 | Einzelprobe | VM-4 | Plattenkleber | Wand |  | Wohnzimmer / Küche | EG | Wand |  |  | 31.1.2025 - 15:23 |  |  |  | Wohnzimmer - Küche -EG -Wand _MaP-4_25-01-31.jpg | Wohnzimmer - Küche -EG -Wand _MaP-4_detail_25-01-31.jpg |  | - |  | Asbest | Asbest: Widerlegt | [10 empty] | EG | 78.1733 | 298.9289
MaP-5 | Einzelprobe | VM-5 | Plattenkleber | Wand |  | Bad | EG | Wand |  |  | 31.1.2025 - 15:24 |  |  |  | Bad -EG -Wand _MaP-5_25-01-31.jpg | Bad -EG -Wand _MaP-5_detail_25-01-31.jpg |  | - |  | Asbest | Asbest: Widerlegt | [10 empty] | EG | 121.1211 | 400.8968
MaP-6 | Einzelprobe | VM-6 | Plattenkleber | Boden |  | Bad | EG | Boden |  |  | 31.1.2025 - 15:24 |  |  |  | Bad -EG -Boden _MaP-6_25-01-31.jpg | Bad -EG -Boden _MaP-6_detail_25-01-31.jpg |  | - |  | Asbest | Asbest: Widerlegt | [10 empty] | EG | 121.0689 | 337.8827
MaP-7 | Einzelprobe | VM-7 | Putz | Wand |  | Bad | EG | Wand |  |  | 31.1.2025 - 15:25 |  |  |  | Bad -EG -Wand _MaP-7_25-01-31.jpg | Bad -EG -Wand _MaP-7_detail_25-01-31.jpg |  | - |  | Asbest | Asbest: Widerlegt | [10 empty] | EG | 137.0765 | 384.5733
MaP-8 | Einzelprobe | VM-8 | Putz | Decke |  | Bad | EG | Decke |  |  | 31.1.2025 - 15:25 |  |  |  | Bad -EG -Decke _MaP-8_25-01-31.jpg | Bad -EG -Decke _MaP-8_detail_25-01-31.jpg |  | - |  | Asbest | Asbest: Widerlegt | [10 empty] | EG | 102.4531 | 383.9223