## Report
Bezeichnung Befund | Art | Verdachtsmoment | Material | Zugehöriges Bauteil | Farbe | Gebäude/Bereich | Stockwerk/Ebene | Raum/Teilbereich | Bemerkung Probe/Befund | Bemerkung Verdachtsmoment | Erfassungszeitpunkt | Probenehmer | Überblick | Detail | Dateiname Überblick | Dateiname Detail | Menge | Einheit | Mischprobe | Verdacht | Einstufung | Angenommene Trefferwahrscheinlichkeit | Einheit | Aussagesicherheit | Einheit | Risikomenge | Einheit | Begründung | Ergebnis Analytik | Bewertung | Aufgabe | Referenzkarte | X-Koordinate | Y-Koordinate
MaP-1 | Einzelprobe | VM-2 | Putz | Wand |  | Treppenhaus | UG - OG | Wand |  |  | 03.3.2026 - 09:53 |  |  |  | Treppenhaus -UG - OG -Wand _MaP-1_26-03-03.jpg | Treppenhaus -UG - OG -Wand _MaP-1_detail_26-03-03.jpg |  | - |  | Asbest | Asbest: Widerlegt
MaP-2 | Einzelprobe | VM-3 | Klebstoffe | Boden |  | Treppenhaus/ alle Schlafzimmer | UG - OG | Boden |  |  | 03.3.2026 - 09:59 |  |  |  | Treppenhaus- alle...-UG - OG -Boden _MaP-2_26-03-03.jpg | Treppenhaus- alle...-UG - OG -Boden _MaP-2_detail_26-03-03.jpg |  | - |  | Asbest | Asbest: Widerlegt
MaP-3 | Einzelprobe | VM-4 | Plattenkleber | Sockel |  | gesamtes Haus | EG - OG | Sockel |  |  | 03.3.2026 - 10:02 |  |  |  | gesamtes Haus -EG - OG -Sockel _MaP-3_26-03-03.jpg | gesamtes Haus -EG - OG -Sockel _MaP-3_detail_26-03-03.jpg |  | - |  | Asbest | Asbest: Widerlegt
MaP-4 | Einzelprobe | VM-5 | Plattenkleber | Boden |  | gesamtes Haus | EG - OG | Boden |  |  | 03.3.2026 - 10:03 |  |  |  | gesamtes Haus -EG - OG -Boden _MaP-4_26-03-03.jpg | gesamtes Haus -EG - OG -Boden _MaP-4_detail_26-03-03.jpg |  | - |  | Asbest | Asbest: Widerlegt
MaP-5 | Einzelprobe | VM-7 | Putz | Decke |  | Schlafzimmer | EG | Decke |  |  | 03.3.2026 - 10:06 |  |  |  | Schlafzimmer -EG -Decke _MaP-5_26-03-03.jpg | Schlafzimmer -EG -Decke _MaP-5_detail_26-03-03.jpg |  | - |  | Asbest | Asbest: Widerlegt
MaP-6 | Einzelprobe | VM-8 | Putz | Wand |  | Schlafzimmer | EG | Wand |  |  | 03.3.2026 - 10:07 |  |  |  | Schlafzimmer -EG -Wand _MaP-6_26-03-03.jpg | Schlafzimmer -EG -Wand _MaP-6_detail_26-03-03.jpg |  | - |  | Asbest | Asbest: Widerlegt
MaP-7 | Einzelprobe | VM-9 | Putz | Wand |  | Gang | EG | Wand |  |  | 03.3.2026 - 10:12 |  |  |  | Gang -EG -Wand _MaP-7_26-03-03.jpg | Gang -EG -Wand _MaP-7_detail_26-03-03.jpg |  | - |  | Asbest | Asbest: Widerlegt
MaP-8 | Einzelprobe | VM-10 | Putz | Decke |  | Gang | EG | Decke |  |  | 03.3.2026 - 10:12 |  |  |  | Gang -EG -Decke _MaP-8_26-03-03.jpg | Gang -EG -Decke _MaP-8_detail_26-03-03.jpg |  | - |  | Asbest | Asbest: Widerlegt
MaP-9 | Einzelprobe | VM-11 | Plattenkleber | Wand |  | WC | EG | Wand |  |  | 03.3.2026 - 10:19 |  |  |  | WC -EG -Wand _MaP-9_26-03-03.jpg | WC -EG -Wand _MaP-9_detail_26-03-03.jpg |  | - |  | Asbest | Asbest: Widerlegt
MaP-10 | Einzelprobe | VM-12 | Putz | Wand |  | WC | EG | Wand |  |  | 03.3.2026 - 10:20 |  |  |  | WC -EG -Wand _MaP-10_26-03-03.jpg | WC -EG -Wand _MaP-10_detail_26-03-03.jpg |  | - |  | Asbest | Asbest: Widerlegt
MaP-11 | Einzelprobe | VM-13 | Putz | Decke |  | WC | EG | Decke |  |  | 03.3.2026 - 10:20 |  |  |  | WC -EG -Decke _MaP-11_26-03-03.jpg | WC -EG -Decke _MaP-11_detail_26-03-03.jpg |  | - |  | Asbest | Asbest: Widerlegt
MaP-12 | Einzelprobe | VM-14 | Plattenkleber | Wand |  | Küche | EG | Wand |  |  | 03.3.2026 - 10:26 |  |  |  | Küche -EG -Wand _MaP-12_26-03-03.jpg | Küche -EG -Wand _MaP-12_detail_26-03-03.jpg |  | - |  | Asbest | Asbest: Widerlegt
MaP-13 | Einzelprobe | VM-15 | Putz | Wand |  | Küche / Wohnzimmer | EG | Wand |  |  | 03.3.2026 - 10:26 |  |  |  | Küche - Wohnzimmer -EG -Wand _MaP-13_26-03-03.jpg | Küche - Wohnzimmer -EG -Wand _MaP-13_detail_26-03-03.jpg |  | - |  | Asbest | Asbest: Widerlegt
MaP-14 | Einzelprobe | VM-16 | Putz | Decke |  | Küche / Wohnzimmer | EG | Decke |  |  | 03.3.2026 - 10:27 |  |  |  | Küche - Wohnzimmer -EG -Decke _MaP-14_26-03-03.jpg | Küche - Wohnzimmer -EG -Decke _MaP-14_detail_26-03-03.jpg |  | - |  | Asbest | Asbest: Widerlegt
MaP-15 | Einzelprobe | VM-17 | Plattenkleber | Wand |  | Wohnzimmer | EG | Cheminée |  |  | 03.3.2026 - 10:29 |  |  |  | Wohnzimmer -EG -Cheminée _MaP-15_26-03-03.jpg | Wohnzimmer -EG -Cheminée _MaP-15_detail_26-03-03.jpg |  | - |  | Asbest | Asbest: Widerlegt
MaP-16 | Einzelprobe | VM-19 | Plattenkleber | Wand |  | Schlafzimmer | OG | Wand |  |  | 03.3.2026 - 10:33 |  |  |  | Schlafzimmer -OG -Wand _MaP-16_26-03-03.jpg | Schlafzimmer -OG -Wand _MaP-16_detail_26-03-03.jpg |  | - |  | Asbest | Asbest: Widerlegt
MaP-17 | Einzelprobe | VM-20 | Putz | Wand |  | Schlafzimmer | OG | Wand |  |  | 03.3.2026 - 10:35 |  |  |  | Schlafzimmer -OG -Wand _MaP-17_26-03-03.jpg | Schlafzimmer -OG -Wand _MaP-17_detail_26-03-03.jpg |  | - |  | Asbest | Asbest: Widerlegt
MaP-18 | Einzelprobe | VM-21 | Plattenkleber | Wand |  | Dusche | OG | Wand |  |  | 03.3.2026 - 10:41 |  |  |  | Dusche -OG -Wand _MaP-18_26-03-03.jpg | Dusche -OG -Wand _MaP-18_detail_26-03-03.jpg |  | - |  | Asbest | Asbest: Widerlegt
MaP-19 | Einzelprobe | VM-22 | Plattenkleber | Boden |  | Dusche | OG | Boden |  |  | 03.3.2026 - 10:41 |  |  |  | Dusche -OG -Boden _MaP-19_26-03-03.jpg | Dusche -OG -Boden _MaP-19_detail_26-03-03.jpg |  | - |  | Asbest | Asbest: Widerlegt
MaP-20 | Einzelprobe | VM-23 | Putz | Decke |  | Dusche | OG | Decke |  |  | 03.3.2026 - 10:42 |  |  |  | Dusche -OG -Decke _MaP-20_26-03-03.jpg | Dusche -OG -Decke _MaP-20_detail_26-03-03.jpg |  | - |  | Asbest | Asbest: Widerlegt
MaP-21 | Einzelprobe | VM-25 | Plattenkleber | Wand / Boden |  | Einliger Wohnung Bad | EG | Wand / Boden |  |  | 03.3.2026 - 10:48 |  |  |  | Einliger Wohnung ...-EG -Wand - ..._MaP-21_26-03-03.jpg | Einliger Wohnung ...-EG -Wand - ..._MaP-21_detail_26-03-03.jpg | 11 | m² |  | Asbest | Asbest: Bestätigt
MaP-22 | Einzelprobe | VM-26 | Putz | Decke |  | Einlieger Wohnung Bad | EG | Decke |  |  | 03.3.2026 - 10:49 |  |  |  | Einlieger Wohnung...-EG -Decke _MaP-22_26-03-03.jpg | Einlieger Wohnung...-EG -Decke _MaP-22_detail_26-03-03.jpg | 5 | m² |  | Asbest | Asbest: Bestätigt | 80 | % | 85.13964 | % | 0.5944142 | m²
MaP-23 | Einzelprobe | VM-27 | Plattenkleber | Wand |  | Einlieger Wohnung Küche | EG | Wand |  |  | 03.3.2026 - 10:51 |  |  |  | Einlieger Wohnung...-EG -Wand _MaP-23_26-03-03.jpg | Einlieger Wohnung...-EG -Wand _MaP-23_detail_26-03-03.jpg |  | - |  | Asbest | Asbest: Widerlegt
MaP-24 | Einzelprobe | VM-28 | Putz | Wand |  | Gesamte Einlieger Wohnung | EG | Wand |  |  | 03.3.2026 - 10:55 |  |  |  | Gesamte Einlieger...-EG -Wand _MaP-24_26-03-03.jpg | Gesamte Einlieger...-EG -Wand _MaP-24_detail_26-03-03.jpg |  | - |  | Asbest | Asbest: Widerlegt
MaP-25 | Einzelprobe | VM-29 | Putz | Wand |  | Fassade | UG- DG | Wand |  |  | 03.3.2026 - 10:57 |  |  |  | Fassade -UG- DG -Wand _MaP-25_26-03-03.jpg | Fassade -UG- DG -Wand _MaP-25_detail_26-03-03.jpg |  | - |  | Asbest | Asbest: Widerlegt
MaP-26 | Einzelprobe | VM-32 | Faserzement | Wand / Dach |  | Dach / Wand | DG | Dach / Wand |  |  | 03.3.2026 - 11:06 |  |  |  | Dach - Wand -DG -Dach - ..._MaP-26_26-03-03.jpg | Dach - Wand -DG -Dach - ..._MaP-26_detail_26-03-03.jpg | 100 | m² |  | Asbest | Asbest: Bestätigt | 80 | % | 81.13537 | % | 15.0917 | m²
VB-1 | Visueller Befund | VM-1 | LAP | Elektrotableau |  | Gang | UG | Elektrotableau |  |  | 03.3.2026 - 09:50 |  |  |  | Gang -UG -Elektro..._VB-1_26-03-03.jpg | Gang -UG -Elektro..._VB-1_detail_26-03-03.jpg | 1 | m² |  | Asbest | Asbest: Bestätigt
VB-2 | Visueller Befund | VM-6 | Plattenkleber | Wand / Boden |  | Bad | EG | Wand / Boden |  |  | 03.3.2026 - 10:06 |  |  |  | Bad -EG -Wand - ..._VB-2_26-03-03.jpg | Bad -EG -Wand - ..._VB-2_detail_26-03-03.jpg |  | - |  | Asbest | Asbest: Widerlegt
VB-3 | Visueller Befund | VM-18 | LAP | Cheminée |  | Wohnzimmer | EG | Cheminée |  |  | 03.3.2026 - 10:29 |  |  |  | Wohnzimmer -EG -Cheminée _VB-3_26-03-03.jpg | Wohnzimmer -EG -Cheminée _VB-3_detail_26-03-03.jpg |  | - |  | Asbest | Asbest: Bestätigt
VB-4 | Visueller Befund | VM-24 | Faserzement | Decke |  | Einlieger Wohnung Wohnzimmer | EG | Decke |  |  | 03.3.2026 - 10:44 |  |  |  | Einlieger Wohnung...-EG -Decke _VB-4_26-03-03.jpg | Einlieger Wohnung...-EG -Decke _VB-4_detail_26-03-03.jpg | 1 | Stück |  | Asbest | Asbest: Bestätigt | 80 | % | 0 | % | 0.8 | Stück
VB-5 | Visueller Befund | VM-30 | Faserzement | Unterdach |  | Estrich | DG | Unterdach |  |  | 03.3.2026 - 11:01 |  |  |  | Estrich -DG -Unterdach _VB-5_26-03-03.jpg | Estrich -DG -Unterdach _VB-5_detail_26-03-03.jpg |  | - |  | Asbest | Asbest: Widerlegt
VB-6 | Visueller Befund | VM-31 | Faserzement | Fallrohr |  | gesamtes Haus | EG - OG | Fallrohr |  |  | 03.3.2026 - 11:03 |  |  |  | gesamtes Haus -EG - OG -Fallrohr _VB-6_26-03-03.jpg | gesamtes Haus -EG - OG -Fallrohr _VB-6_detail_26-03-03.jpg |  | - |  | Asbest | Asbest: Widerlegt