## Report
Bezeichnung Befund | Art | Verdachtsmoment | Material | Zugehöriges Bauteil | Farbe | Gebäude/Bereich | Stockwerk/Ebene | Raum/Teilbereich | Bemerkung Probe/Befund | Bemerkung Verdachtsmoment | Erfassungszeitpunkt | Probenehmer | Überblick | Detail | Dateiname Überblick | Dateiname Detail | Menge | Einheit | Mischprobe | Verdacht | Einstufung | Angenommene Trefferwahrscheinlichkeit | Einheit | Aussagesicherheit | Einheit | Risikomenge | Einheit | Begründung | Ergebnis Analytik | Bewertung | Aufgabe | Referenzkarte | X-Koordinate | Y-Koordinate
MaP-1 | Einzelprobe | VM-1 | Fliesenkleber | Boden |  | Küche | 2 OG |  |  |  | 05.3.2026 - 10:48 |  |  |  | Küche -2 OG-_MaP-1_26-03-05.jpg | Küche -2 OG-_MaP-1_detail_26-03-05.jpg | 4 | m² |  | Asbest | Asbest: Widerlegt | [10 empty] | 260304_Grundriss | 376.3336 | 644.0225
MaP-2 | Einzelprobe | VM-2 | Fliesenkleber | Wand |  | Küche | 2 OG |  |  |  | 05.3.2026 - 10:50 |  |  |  | Küche -2 OG-_MaP-2_26-03-05.jpg | Küche -2 OG-_MaP-2_detail_26-03-05.jpg | 3 | m² |  | Asbest | Asbest: Bestätigt | [10 empty] | 260304_Grundriss | 464.7652 | 625.5192
MaP-3 | Einzelprobe | VM-4 | Verputz | Wand |  | Küche | 2 OG |  |  |  | 05.3.2026 - 11:00 |  |  |  | Küche -2 OG-_MaP-3_26-03-05.jpg | Küche -2 OG-_MaP-3_detail_26-03-05.jpg | 7 | m² |  | Asbest | Asbest: Widerlegt | 80 | % | 99.91545 | % | 0.01014606 | m² |  |  |  |  | 260304_Grundriss | 367.7996 | 596.6744
MaP-4 | Einzelprobe | VM-3 | Teppichkleber | Boden |  | Wohnzimmer, Eingang und Zimmer | 2 OG |  |  |  | 05.3.2026 - 11:05 |  |  |  | Wohnzimmer, Einga...-2 OG-_MaP-4_26-03-05.jpg | Wohnzimmer, Einga...-2 OG-_MaP-4_detail_26-03-05.jpg |  | - |  | Asbest | Asbest: Widerlegt | [10 empty] | 260304_Grundriss | 330.1817 | 974.0076
MaP-5 | Einzelprobe | VM-9 | Fliesenkleber | Wand |  | Eingang Lavabo | 2 0G |  |  |  | 05.3.2026 - 11:18 |  |  |  | Eingang Lavabo -2 0G-_MaP-5_26-03-05.jpg | Eingang Lavabo -2 0G-_MaP-5_detail_26-03-05.jpg | 1.5 | m² |  | Asbest | Asbest: Widerlegt | [10 empty] | 260304_Grundriss | 376.3367 | 778.9659
MaP-6 | Einzelprobe | VM-2 | Fliesenkleber | Wand |  | Badezimmer und WC | 2 0G |  |  |  | 05.3.2026 - 11:22 |  |  |  | Badezimmer und WC-2 0G-_MaP-6_26-03-05.jpg | Badezimmer und WC-2 0G-_MaP-6_detail_26-03-05.jpg | 20 | m² |  | Asbest | Asbest: Bestätigt | [10 empty] | 260304_Grundriss | 423.6148 | 813.037
MaP-7 | Einzelprobe | VM-4 | Verputz | Wand |  | Badezimmer und WC | 2 0G |  |  |  | 05.3.2026 - 11:37 |  |  |  | Badezimmer und WC-2 0G-_MaP-7_26-03-05.jpg | Badezimmer und WC-2 0G-_MaP-7_detail_26-03-05.jpg | 8 | m² |  | Asbest | Asbest: Widerlegt | 80 | % | 99.91545 | % | 0.01014606 | m² |  |  |  |  | 260304_Grundriss | 434.5167 | 748.4046
MaP-8 | Einzelprobe | VM-6 | Fensterkitt | Fenster |  | Alle Fenster | 2 0G |  |  |  | 05.3.2026 - 11:27 |  |  |  | Alle Fenster -2 0G-_MaP-8_26-03-05.jpg | Alle Fenster -2 0G-_MaP-8_detail_26-03-05.jpg | 11 | Stück |  | Asbest | Asbest: Widerlegt | [10 empty] | 260304_Grundriss | 271.9633 | 334.0122
MaP-9 | Einzelprobe | VM-4 | Verputz | Wand |  | Schlafzimmer | 2 0G |  |  |  | 05.3.2026 - 11:42 |  |  |  | Schlafzimmer -2 0G-_MaP-9_26-03-05.jpg | Schlafzimmer -2 0G-_MaP-9_detail_26-03-05.jpg |  | - |  | Asbest | Asbest: Widerlegt | 80 | % | 99.91545 | % | 0.01014606 | - |  |  |  |  | 260304_Grundriss | 160.413 | 925.9491
MaP-10 | Einzelprobe | VM-7 | Verputz | Decke |  | Schlafzimmern | 2 0G |  |  |  | 05.3.2026 - 11:46 |  |  |  | Schlafzimmern -2 0G-_MaP-10_26-03-05.jpg | Schlafzimmern -2 0G-_MaP-10_detail_26-03-05.jpg |  | - |  | Asbest | Asbest: Widerlegt | [10 empty] | 260304_Grundriss | 239.7228 | 975.3588
MaP-11 | Einzelprobe | VM-4 | Verputz | Wand |  | Wohnzimmer | 2 0G |  |  |  | 05.3.2026 - 11:51 |  |  |  | Wohnzimmer -2 0G-_MaP-11_26-03-05.jpg | Wohnzimmer -2 0G-_MaP-11_detail_26-03-05.jpg |  | - |  | Asbest | Asbest: Widerlegt | 80 | % | 99.91545 | % | 0.01014606 | - |  |  |  |  | 260304_Grundriss | 237.5046 | 577.8685
MaP-12 | Einzelprobe | VM-8 | Grundputz | Wand |  | Wohnzimmer, Gang, Spense | 2 0G |  |  |  | 05.3.2026 - 11:57 |  |  |  | Wohnzimmer, Gang...-2 0G-_MaP-12_26-03-05.jpg | Wohnzimmer, Gang...-2 0G-_MaP-12_detail_26-03-05.jpg |  | - |  | Asbest | Asbest: Widerlegt | [10 empty] | 260304_Grundriss | 359.4677 | 607.2158
VB-1 | Visueller Befund | VM-5 | Faserzement | Formteil |  | Balkon | 2 0G |  |  |  | 05.3.2026 - 11:59 |  |  |  | Balkon-2 0G-_VB-1_26-03-05.jpg | Balkon-2 0G-_VB-1_detail_26-03-05.jpg | 1 | Stück |  | Asbest | Asbest: Bestätigt | 80 | % | 0 | % | 0.8 | Stück |  |  |  |  | 260304_Grundriss | 270.9889 | 239.1324