## Report
Bezeichnung Befund | Art | Verdachtsmoment | Material | Zugehöriges Bauteil | Farbe | Gebäude/Bereich | Stockwerk/Ebene | Raum/Teilbereich | Bemerkung Probe/Befund | Bemerkung Verdachtsmoment | Erfassungszeitpunkt | Probenehmer | Überblick | Detail | Dateiname Überblick | Dateiname Detail | Menge | Einheit | Mischprobe | Verdacht | Einstufung | Angenommene Trefferwahrscheinlichkeit | Einheit | Aussagesicherheit | Einheit | Risikomenge | Einheit | Begründung | Ergebnis Analytik | Bewertung | Aufgabe | Referenzkarte | X-Koordinate | Y-Koordinate
MaP-1 | Einzelprobe | VM-1 | Putz | Wand |  | Büro Teil Eingang 7 | 1.OG | Wand |  |  | 10.3.2026 - 09:16 |  |  |  | Büro Teil Eingang 7-1.OG -Wand _MaP-1_26-03-10.jpg | Büro Teil Eingang 7-1.OG -Wand _MaP-1_detail_26-03-10.jpg |  | - |  | Asbest | Asbest: Widerlegt | [10 empty] | 1 | 211.4791 | 810.8173
MaP-2 | Einzelprobe | VM-2 | Putz | Wand |  | Büro Teil Eingang 7 | 1.OG | Wand |  |  | 10.3.2026 - 09:18 |  |  |  | Büro Teil Eingang 7-1.OG -Wand _MaP-2_26-03-10.jpg | Büro Teil Eingang 7-1.OG -Wand _MaP-2_detail_26-03-10.jpg |  | - |  | Asbest | Asbest: Widerlegt | [10 empty] | 1 | 153.6813 | 1061.8661
MaP-3 | Einzelprobe | VM-3 | Klebstoffe | Boden |  | Büro Teil Eingang 7 | 1.OG | Boden |  |  | 10.3.2026 - 09:18 |  |  |  | Büro Teil Eingang 7-1.OG -Boden _MaP-3_26-03-10.jpg | Büro Teil Eingang 7-1.OG -Boden _MaP-3_detail_26-03-10.jpg |  | - |  | Asbest | Asbest: Widerlegt | [10 empty] | 1
MaP-4 | Einzelprobe | VM-4 | Putz | Wand |  | Büro Teil Eingang 9 Treppenhaus | 1. OG | Wand |  |  | 10.3.2026 - 09:23 |  |  |  | Büro Teil Eingang...-1. OG -Wand _MaP-4_26-03-10.jpg | Büro Teil Eingang...-1. OG -Wand _MaP-4_detail_26-03-10.jpg |  | - |  | Asbest | Asbest: Widerlegt | [10 empty] | 1 | 264.2218 | 471.1768
MaP-5 | Einzelprobe | VM-5 | Cushio Vinyl | Boden |  | Büro Teil Eingang 9 Lager | 1. OG | Boden |  |  | 10.3.2026 - 09:29 |  |  |  | Büro Teil Eingang...-1. OG-Boden _MaP-5_26-03-10.jpg | Büro Teil Eingang...-1. OG-Boden _MaP-5_detail_26-03-10.jpg |  | - |  | Asbest | Asbest: Widerlegt | [10 empty] | 1 | 377.6712 | 723.6374
MaP-7 | Einzelprobe | VM-6 | Cushio Vinyl | Boden |  | Büro Teil Eingang 9 WC | 1. OG | Boden |  |  | 10.3.2026 - 09:36 |  |  |  | Büro Teil Eingang...-1. OG -Boden _MaP-7_26-03-10.jpg | Büro Teil Eingang...-1. OG -Boden _MaP-7_detail_26-03-10.jpg |  | - |  | Asbest | Asbest: Widerlegt | [10 empty] | 1 | 993.6313 | 479.0232
MaP-8 | Einzelprobe | VM-7 | Putz | Wand |  | Büro Teil Eingang 9 WC | 1. OG | Wand |  |  | 10.3.2026 - 09:37 |  |  |  | Büro Teil Eingang...-1. OG -Wand _MaP-8_26-03-10.jpg | Büro Teil Eingang...-1. OG -Wand _MaP-8_detail_26-03-10.jpg |  | - |  | Asbest | Asbest: Widerlegt | [10 empty] | 1 | 1016.0368 | 478.8297
MaP-9 | Einzelprobe | VM-8 | Plattenkleber | Wand |  | Büro Teil Eingang 9 WC | 1. OG | Wand |  |  | 10.3.2026 - 09:38 |  |  |  | Büro Teil Eingang...-1. OG -Wand _MaP-9_26-03-10.jpg | Büro Teil Eingang...-1. OG -Wand _MaP-9_detail_26-03-10.jpg |  | - |  | Asbest | Asbest: Widerlegt | [10 empty] | 1 | 965.459 | 479.9132
MaP-10 | Einzelprobe | VM-9 | Putz | Wand |  | Büro Teil Eingang 9 Büro/ Empfang | 1.OG | Wand |  |  | 10.3.2026 - 09:42 |  |  |  | Büro Teil Eingang...-1.OG-Wand _MaP-10_26-03-10.jpg | Büro Teil Eingang...-1.OG-Wand _MaP-10_detail_26-03-10.jpg |  | - |  | Asbest | Asbest: Widerlegt | [10 empty] | 1 | 337.0894 | 408.2133
MaP-11 | Einzelprobe | VM-10 | Putz | Wand |  | Büro Teil Eingang 9 Büro/ Gang | 2. OG | Wand |  |  | 10.3.2026 - 09:47 |  |  |  | Büro Teil Eingang...-2. OG -Wand _MaP-11_26-03-10.jpg | Büro Teil Eingang...-2. OG -Wand _MaP-11_detail_26-03-10.jpg |  | - |  | Asbest | Asbest: Widerlegt | [10 empty] | 2 | 207.3867 | 138.4493
MaP-12 | Einzelprobe | VM-11 | Leichtbauelemente | Decke |  | Büro Teil Eingang 9 Treppenhaus / Lager | 2. OG | Decke |  |  | 10.3.2026 - 09:51 |  |  |  | Büro Teil Eingang...-2. OG -Decke _MaP-12_26-03-10.jpg | Büro Teil Eingang...-2. OG -Decke _MaP-12_detail_26-03-10.jpg |  | - |  | Asbest | Asbest: Widerlegt | [10 empty] | 2 | 214.928 | 150.1204
MaP-13 | Einzelprobe | VM-12 | Klebstoffe | Boden |  | Büro Teil Eingang 9 Lager | 2. OG | Boden |  |  | 10.3.2026 - 09:54 |  |  |  | Büro Teil Eingang...-2. OG -Boden _MaP-13_26-03-10.jpg | Büro Teil Eingang...-2. OG -Boden _MaP-13_detail_26-03-10.jpg |  | - |  | Asbest | Asbest: Widerlegt | [10 empty] | 2 | 241.9844 | 200.4648
MaP-14 | Einzelprobe | VM-13 | Putz | Wand |  | Büro Teil Eingang 9 Lager | 2. OG | Wand |  |  | 10.3.2026 - 09:55 |  |  |  | Büro Teil Eingang...-2. OG -Wand _MaP-14_26-03-10.jpg | Büro Teil Eingang...-2. OG -Wand _MaP-14_detail_26-03-10.jpg |  | - |  | Asbest | Asbest: Widerlegt | [10 empty] | 2 | 320.5067 | 314.5933
MaP-15 | Einzelprobe | VM-14 | spezielle Anstrich-, Beschichtungsstoffe | Boden |  | Büro Teil Eingang 9 Lager | 2. OG | Boden |  |  | 10.3.2026 - 09:58 |  |  |  | Büro Teil Eingang...-2. OG -Boden _MaP-15_26-03-10.jpg | Büro Teil Eingang...-2. OG -Boden _MaP-15_detail_26-03-10.jpg |  | - |  | PCB | PCB: Widerlegt | [10 empty] | 2 | 171.9622 | 190.927
MaP-16 | Einzelprobe | VM-15 | Unterlagsboden | Boden |  | Büro Teil Eingang 9 Lager | 2. OG | Boden |  |  | 10.3.2026 - 10:01 |  |  |  | Büro Teil Eingang...-2. OG -Boden _MaP-16_26-03-10.jpg | Büro Teil Eingang...-2. OG -Boden _MaP-16_detail_26-03-10.jpg |  | - |  | PAK | PAK: Widerlegt | [10 empty] | 2 | 178.2987 | 198.6004
MaP-17 | Einzelprobe | VM-16 | Unterlagsboden | Boden |  | Büro Teil Eingang 9 Büro alle Räume | 2.OG | Boden |  |  | 10.3.2026 - 10:05 |  |  |  | Büro Teil Eingang...-2.OG -Boden _MaP-17_26-03-10.jpg | Büro Teil Eingang...-2.OG -Boden _MaP-17_detail_26-03-10.jpg |  | - |  | Asbest | Asbest: Widerlegt | [10 empty] | 2 | 77.3884 | 159.8164
MaP-18 | Einzelprobe | VM-17 | Putz | Wand |  | Büro Teil Eingang 9 Lager | 2. OG | Wand |  |  | 10.3.2026 - 10:08 |  |  |  | Büro Teil Eingang...-2. OG -Wand _MaP-18_26-03-10.jpg | Büro Teil Eingang...-2. OG -Wand _MaP-18_detail_26-03-10.jpg |  | - |  | Asbest | Asbest: Widerlegt | [10 empty] | 2 | 95.3925 | 168.9856