## Report
Bezeichnung Befund | Art | Verdachtsmoment | Material | Zugehöriges Bauteil | Farbe | Gebäude/Bereich | Stockwerk/Ebene | Raum/Teilbereich | Bemerkung Probe/Befund | Bemerkung Verdachtsmoment | Erfassungszeitpunkt | Probenehmer | Überblick | Detail | Dateiname Überblick | Dateiname Detail | Menge | Einheit | Mischprobe | Verdacht | Einstufung | Angenommene Trefferwahrscheinlichkeit | Einheit | Aussagesicherheit | Einheit | Risikomenge | Einheit | Begründung | Ergebnis Analytik | Bewertung | Aufgabe | Referenzkarte | X-Koordinate | Y-Koordinate
MaP-1 | Einzelprobe | VM-1 | Putz | Decke |  | WC | UG | Decke |  |  | 09.3.2026 - 13:36 |  |  |  | WC -UG -Decke _MaP-1_26-03-09.jpg | WC -UG -Decke _MaP-1_detail_26-03-09.jpg |  | - |  | Asbest | Asbest: Widerlegt
MaP-2 | Einzelprobe | VM-2 | Plattenkleber | Wand |  | WC | UG | Wand |  |  | 09.3.2026 - 13:36 |  |  |  | WC -UG -Wand _MaP-2_26-03-09.jpg | WC -UG -Wand _MaP-2_detail_26-03-09.jpg |  | - |  | Asbest | Asbest: Widerlegt
MaP-3 | Einzelprobe | VM-3 | Plattenkleber | Boden |  | WC | UG | Boden |  |  | 09.3.2026 - 13:37 |  |  |  | WC -UG -Boden _MaP-3_26-03-09.jpg | WC -UG -Boden _MaP-3_detail_26-03-09.jpg |  | - |  | Asbest | Asbest: Widerlegt
MaP-4 | Einzelprobe | VM-4 | Plattenkleber | Sockel |  | Gesamtes Haus | UG- OG | Sockel |  |  | 09.3.2026 - 13:39 |  |  |  | Gesamtes Haus -UG- OG-Sockel _MaP-4_26-03-09.jpg | Gesamtes Haus -UG- OG-Sockel _MaP-4_detail_26-03-09.jpg |  | - |  | Asbest | Asbest: Widerlegt
MaP-5 | Einzelprobe | VM-5 | Plattenkleber | Boden |  | Gesamtes Haus | UG- OG | Boden |  |  | 09.3.2026 - 13:44 |  |  |  | Gesamtes Haus -UG- OG-Boden _MaP-5_26-03-09.jpg | Gesamtes Haus -UG- OG-Boden _MaP-5_detail_26-03-09.jpg |  | - |  | Asbest | Asbest: Widerlegt
MaP-6 | Einzelprobe | VM-6 | Putz | Wand |  | Wohnzimmer / Esszimmer / Reduit | UG | Wand |  |  | 09.3.2026 - 13:45 |  |  |  | Wohnzimmer - Essz...-UG -Wand _MaP-6_26-03-09.jpg | Wohnzimmer - Essz...-UG -Wand _MaP-6_detail_26-03-09.jpg |  | - |  | Asbest | Asbest: Widerlegt
MaP-7 | Einzelprobe | VM-7 | Putz | Decke |  | Wohnzimmer / Esszimmer / Reduit | UG | Decke |  |  | 09.3.2026 - 13:48 |  |  |  | Wohnzimmer - Essz...-UG -Decke _MaP-7_26-03-09.jpg | Wohnzimmer - Essz...-UG -Decke _MaP-7_detail_26-03-09.jpg |  | - |  | Asbest | Asbest: Widerlegt
MaP-8 | Einzelprobe | VM-8 | Putz | Wand |  | Küche | UG | Wand |  |  | 09.3.2026 - 13:51 |  |  |  | Küche -UG -Wand _MaP-8_26-03-09.jpg | Küche -UG -Wand _MaP-8_detail_26-03-09.jpg |  | - |  | Asbest | Asbest: Widerlegt
MaP-9 | Einzelprobe | VM-9 | Putz | Decke |  | Küche | UG | Decke |  |  | 09.3.2026 - 13:54 |  |  |  | Küche -UG -Decke _MaP-9_26-03-09.jpg | Küche -UG -Decke _MaP-9_detail_26-03-09.jpg |  | - |  | Asbest | Asbest: Widerlegt
MaP-10 | Einzelprobe | VM-11 | Plattenkleber | Wand |  | Küche | UG | Wand |  |  | 09.3.2026 - 13:55 |  |  |  | Küche -UG -Wand _MaP-10_26-03-09.jpg | Küche -UG -Wand _MaP-10_detail_26-03-09.jpg |  | - |  | Asbest | Asbest: Widerlegt
MaP-11 | Einzelprobe | VM-12 | Putz | Wand |  | Gang / Treppenhaus | UG - OG | Wand |  |  | 09.3.2026 - 14:00 |  |  |  | Gang - Treppenhaus -UG - OG -Wand _MaP-11_26-03-09.jpg | Gang - Treppenhaus -UG - OG -Wand _MaP-11_detail_26-03-09.jpg |  | - |  | Asbest | Asbest: Widerlegt
MaP-12 | Einzelprobe | VM-13 | Putz | Decke |  | Gang / Treppenhaus | UG - OG | Decke |  |  | 09.3.2026 - 14:03 |  |  |  | Gang - Treppenhaus -UG - OG -Decke _MaP-12_26-03-09.jpg | Gang - Treppenhaus -UG - OG -Decke _MaP-12_detail_26-03-09.jpg |  | - |  | Asbest | Asbest: Widerlegt
MaP-13 | Einzelprobe | VM-14 | Putz | Decke |  | Schlafzimmer | EG | Decke |  |  | 09.3.2026 - 14:06 |  |  |  | Schlafzimmer -EG -Decke _MaP-13_26-03-09.jpg | Schlafzimmer -EG -Decke _MaP-13_detail_26-03-09.jpg |  | - |  | Asbest | Asbest: Widerlegt
MaP-14 | Einzelprobe | VM-15 | Putz | Wand |  | Schlafzimmer | EG | Wand |  |  | 09.3.2026 - 14:07 |  |  |  | Schlafzimmer -EG -Wand _MaP-14_26-03-09.jpg | Schlafzimmer -EG -Wand _MaP-14_detail_26-03-09.jpg |  | - |  | Asbest | Asbest: Widerlegt
MaP-15 | Einzelprobe | VM-16 | Klebstoffe | Boden |  | alle Schlafzimmer | EG | Boden |  |  | 09.3.2026 - 14:17 |  |  |  | alle Schlafzimmer -EG -Boden _MaP-15_26-03-09.jpg | alle Schlafzimmer -EG -Boden _MaP-15_detail_26-03-09.jpg |  | - |  | Asbest | Asbest: Widerlegt
MaP-16 | Einzelprobe | VM-17 | Plattenkleber | Wand |  | Bad | EG | Wand |  |  | 09.3.2026 - 14:27 |  |  |  | Bad -EG -Wand _MaP-16_26-03-09.jpg | Bad -EG -Wand _MaP-16_detail_26-03-09.jpg |  | - |  | Asbest | Asbest: Widerlegt
MaP-17 | Einzelprobe | VM-18 | Plattenkleber | Boden |  | Bad | EG | Boden |  |  | 09.3.2026 - 14:28 |  |  |  | Bad -EG -Boden _MaP-17_26-03-09.jpg | Bad -EG -Boden _MaP-17_detail_26-03-09.jpg |  | - |  | Asbest | Asbest: Widerlegt
MaP-18 | Einzelprobe | VM-19 | Putz | Decke |  | Bad | EG | Decke |  |  | 09.3.2026 - 14:29 |  |  |  | Bad -EG -Decke _MaP-18_26-03-09.jpg | Bad -EG -Decke _MaP-18_detail_26-03-09.jpg |  | - |  | Asbest | Asbest: Widerlegt
MaP-19 | Einzelprobe | VM-20 | Putz | Decke |  | Waschküche | EG | Decke |  |  | 09.3.2026 - 14:33 |  |  |  | Waschküche-EG -Decke _MaP-19_26-03-09.jpg | Waschküche-EG -Decke _MaP-19_detail_26-03-09.jpg |  | - |  | Asbest | Asbest: Widerlegt
MaP-20 | Einzelprobe | VM-21 | Putz | Wand |  | Waschküchr | EG | Wand |  |  | 09.3.2026 - 14:34 |  |  |  | Waschküchr-EG -Wand _MaP-20_26-03-09.jpg | Waschküchr-EG -Wand _MaP-20_detail_26-03-09.jpg |  | - |  | Asbest | Asbest: Widerlegt
MaP-21 | Einzelprobe | VM-22 | Putz | Decke |  | Garage | OG | Decke |  |  | 09.3.2026 - 14:42 |  |  |  | Garage -OG -Decke _MaP-21_26-03-09.jpg | Garage -OG -Decke _MaP-21_detail_26-03-09.jpg |  | - |  | Asbest | Asbest: Widerlegt
MaP-22 | Einzelprobe | VM-23 | Putz | Wand |  | Garage | OG | Wand |  |  | 09.3.2026 - 14:43 |  |  |  | Garage -OG -Wand _MaP-22_26-03-09.jpg | Garage -OG -Wand _MaP-22_detail_26-03-09.jpg |  | - |  | Asbest | Asbest: Widerlegt
MaP-23 | Einzelprobe | VM-24 | Plattenkleber | Wand |  | WC | OG | Wand |  |  | 09.3.2026 - 14:50 |  |  |  | WC -OG -Wand _MaP-23_26-03-09.jpg | WC -OG -Wand _MaP-23_detail_26-03-09.jpg |  | - |  | Asbest | Asbest: Widerlegt
MaP-24 | Einzelprobe | VM-25 | Plattenkleber | Boden |  | WC | OG | Boden |  |  | 09.3.2026 - 14:51 |  |  |  | WC -OG -Boden _MaP-24_26-03-09.jpg | WC -OG -Boden _MaP-24_detail_26-03-09.jpg |  | - |  | Asbest | Asbest: Widerlegt
MaP-25 | Einzelprobe | VM-26 | Putz | Wand |  | Wohnzimmer | OG | Wand |  |  | 09.3.2026 - 14:51 |  |  |  | Wohnzimmer -OG -Wand _MaP-25_26-03-09.jpg | Wohnzimmer -OG -Wand _MaP-25_detail_26-03-09.jpg |  | - |  | Asbest | Asbest: Widerlegt
MaP-26 | Einzelprobe | VM-27 | Putz | Wand |  | Gang | OG | Wand |  |  | 09.3.2026 - 14:53 |  |  |  | Gang -OG -Wand _MaP-26_26-03-09.jpg | Gang -OG -Wand _MaP-26_detail_26-03-09.jpg |  | - |  | Asbest | Asbest: Widerlegt
MaP-27 | Einzelprobe | VM-28 | Putz | Wand |  | Fassade | UG - OG | Wand |  |  | 09.3.2026 - 14:57 |  |  |  | Fassade -UG - OG -Wand _MaP-27_26-03-09.jpg | Fassade -UG - OG -Wand _MaP-27_detail_26-03-09.jpg |  | - |  | Asbest | Asbest: Widerlegt
VB-1 | Visueller Befund | VM-10 | Faserzement | Elektrotableau |  | Waschküche | EG | Elektrotableau |  |  | 09.3.2026 - 13:55 |  |  |  | Waschküche-EG -Elektro..._VB-1_26-03-09.jpg | Waschküche-EG -Elektro..._VB-1_detail_26-03-09.jpg |  | - |  | Asbest | Asbest: Widerlegt
VB-2 | Visueller Befund | VM-29 | Asbestschnüre | Cheminée |  | Wohnzimmer | UG | Cheminée Türe |  |  | 09.3.2026 - 15:03 |  |  |  | Wohnzimmer -UG -Cheminé..._VB-2_26-03-09.jpg | Wohnzimmer -UG -Cheminé..._VB-2_detail_26-03-09.jpg |  | - |  | Asbest | Asbest: Bestätigt