## Report
Bezeichnung Befund | Art | Verdachtsmoment | Material | Zugehöriges Bauteil | Farbe | Gebäude/Bereich | Stockwerk/Ebene | Raum/Teilbereich | Bemerkung Probe/Befund | Bemerkung Verdachtsmoment | Erfassungszeitpunkt | Probenehmer | Überblick | Detail | Dateiname Überblick | Dateiname Detail | Menge | Einheit | Mischprobe | Verdacht | Einstufung | Angenommene Trefferwahrscheinlichkeit | Einheit | Aussagesicherheit | Einheit | Risikomenge | Einheit | Begründung | Ergebnis Analytik | Bewertung | Aufgabe | Referenzkarte | X-Koordinate | Y-Koordinate
MaP-1 | Einzelprobe | VM-1 | Putz | Wand |  | Schlafzimmer | OG | Wand |  |  | 12.3.2026 - 10:02 |  |  |  | Schlafzimmer -OG -Wand _MaP-1_26-03-12.jpg | Schlafzimmer -OG -Wand _MaP-1_detail_26-03-12.jpg |  | - |  | Asbest | Asbest: Widerlegt
MaP-2 | Einzelprobe | VM-3 | Putz | Decke |  | Schlafzimmer | OG | Decke |  |  | 12.3.2026 - 10:02 |  |  |  | Schlafzimmer -OG -Decke _MaP-2_26-03-12.jpg | Schlafzimmer -OG -Decke _MaP-2_detail_26-03-12.jpg |  | - |  | Asbest | Asbest: Widerlegt
MaP-3 | Einzelprobe | VM-2 | Plattenkleber | Boden |  | Bad / Gang | OG / EG | Boden |  |  | 12.3.2026 - 10:04 |  |  |  | Bad - Gang -OG - EG -Boden _MaP-3_26-03-12.jpg | Bad - Gang -OG - EG -Boden _MaP-3_detail_26-03-12.jpg |  | - |  | Asbest | Asbest: Widerlegt
MaP-4 | Einzelprobe | VM-6 | Putz | Wand |  | Treppenhaus / Gang | OG- UG | Wand |  |  | 12.3.2026 - 10:09 |  |  |  | Treppenhaus - Gang -OG- UG -Wand _MaP-4_26-03-12.jpg | Treppenhaus - Gang -OG- UG -Wand _MaP-4_detail_26-03-12.jpg |  | - |  | Asbest | Asbest: Widerlegt
MaP-5 | Einzelprobe | VM-7 | Putz | Decke |  | Treppenhaus / Gang | OG- UG | Decke |  |  | 12.3.2026 - 10:09 |  |  |  | Treppenhaus - Gang -OG- UG -Decke _MaP-5_26-03-12.jpg | Treppenhaus - Gang -OG- UG -Decke _MaP-5_detail_26-03-12.jpg |  | - |  | Asbest | Asbest: Widerlegt
MaP-6 | Einzelprobe | VM-8 | Putz | Wand |  | Wohnzimmer | EG | Wand |  |  | 12.3.2026 - 10:12 |  |  |  | Wohnzimmer -EG -Wand _MaP-6_26-03-12.jpg | Wohnzimmer -EG -Wand _MaP-6_detail_26-03-12.jpg |  | - |  | Asbest | Asbest: Widerlegt
MaP-7 | Einzelprobe | VM-9 | Putz | Decke |  | Wohnzimmer | EG | Decke |  |  | 12.3.2026 - 10:12 |  |  |  | Wohnzimmer -EG -Decke _MaP-7_26-03-12.jpg | Wohnzimmer -EG -Decke _MaP-7_detail_26-03-12.jpg |  | - |  | Asbest | Asbest: Widerlegt
MaP-8 | Einzelprobe | VM-10 | Klebstoffe | Boden |  | Wohnzimmer / Schlafzimmer | EG | Boden |  |  | 12.3.2026 - 10:15 |  |  |  | Wohnzimmer - Schl...-EG -Boden _MaP-8_26-03-12.jpg | Wohnzimmer - Schl...-EG -Boden _MaP-8_detail_26-03-12.jpg |  | - |  | Asbest | Asbest: Widerlegt
MaP-9 | Einzelprobe | VM-11 | Putz | Wand |  | WC | EG | Wand |  |  | 12.3.2026 - 10:19 |  |  |  | WC -EG -Wand _MaP-9_26-03-12.jpg | WC -EG -Wand _MaP-9_detail_26-03-12.jpg |  | - |  | Asbest | Asbest: Widerlegt
MaP-10 | Einzelprobe | VM-12 | Putz | Decke |  | WC | EG | Decke |  |  | 12.3.2026 - 10:20 |  |  |  | WC -EG -Decke _MaP-10_26-03-12.jpg | WC -EG -Decke _MaP-10_detail_26-03-12.jpg |  | - |  | Asbest | Asbest: Widerlegt
MaP-11 | Einzelprobe | VM-14 | Putz | Wand |  | Küche | EG | Wand |  |  | 12.3.2026 - 10:23 |  |  |  | Küche -EG -Wand _MaP-11_26-03-12.jpg | Küche -EG -Wand _MaP-11_detail_26-03-12.jpg |  | - |  | Asbest | Asbest: Widerlegt
MaP-12 | Einzelprobe | VM-15 | Putz | Decke |  | Küche | EG | Decke |  |  | 12.3.2026 - 10:23 |  |  |  | Küche -EG -Decke _MaP-12_26-03-12.jpg | Küche -EG -Decke _MaP-12_detail_26-03-12.jpg |  | - |  | Asbest | Asbest: Widerlegt
MaP-13 | Einzelprobe | VM-16 | Plattenkleber | Boden |  | Küche / WC | EG | Boden |  |  | 12.3.2026 - 10:27 |  |  |  | Küche - WC -EG -Boden _MaP-13_26-03-12.jpg | Küche - WC -EG -Boden _MaP-13_detail_26-03-12.jpg |  | - |  | Asbest | Asbest: Widerlegt
MaP-14 | Einzelprobe | VM-17 | Putz | Wand |  | Waschküche | UG | Wand |  |  | 12.3.2026 - 10:32 |  |  |  | Waschküche -UG -Wand _MaP-14_26-03-12.jpg | Waschküche -UG -Wand _MaP-14_detail_26-03-12.jpg |  | - |  | Asbest | Asbest: Widerlegt
MaP-15 | Einzelprobe | VM-19 | Putz | Wand |  | Fassade | EG- OG | Wand |  |  | 12.3.2026 - 10:38 |  |  |  | Fassade -EG- OG -Wand _MaP-15_26-03-12.jpg | Fassade -EG- OG -Wand _MaP-15_detail_26-03-12.jpg |  | - |  | Asbest | Asbest: Widerlegt
MaP-16 | Einzelprobe | VM-20 | Putz | Wand |  | Sockel | UG | Wand |  |  | 12.3.2026 - 10:40 |  |  |  | Sockel -UG -Wand _MaP-16_26-03-12.jpg | Sockel -UG -Wand _MaP-16_detail_26-03-12.jpg |  | - |  | Asbest | Asbest: Widerlegt
VB-1 | Visueller Befund | VM-4 | Plattenkleber | Boden |  | Alle Schlafzimmer | OG | Boden |  |  | 12.3.2026 - 10:04 |  |  |  | Alle Schlafzimmer -OG -Boden _VB-1_26-03-12.jpg | Alle Schlafzimmer -OG -Boden _VB-1_detail_26-03-12.jpg |  | - |  | Asbest | Asbest: Widerlegt
VB-2 | Visueller Befund | VM-5 | Plattenkleber | Wand / Boden |  | Bad | OG | Wand / Boden |  |  | 12.3.2026 - 10:07 |  |  |  | Bad -OG -Wand - ..._VB-2_26-03-12.jpg | Bad -OG -Wand - ..._VB-2_detail_26-03-12.jpg |  | - |  | Asbest | Asbest: Widerlegt
VB-3 | Visueller Befund | VM-13 | Plattenkleber | Boden |  | WC | EG | Wand |  |  | 12.3.2026 - 10:20 |  |  |  | WC -EG -Wand _VB-3_26-03-12.jpg | WC -EG -Wand _VB-3_detail_26-03-12.jpg |  | - |  | Asbest | Asbest: Widerlegt
VB-4 | Visueller Befund | VM-18 | Faserzement | Türblatt |  | Keller | UG | Türblätter |  |  | 12.3.2026 - 10:34 |  |  |  | Keller -UG -Türblätter_VB-4_26-03-12.jpg | Keller -UG -Türblätter_VB-4_detail_26-03-12.jpg | 6 | m² |  | Asbest | Asbest: Bestätigt | 80 | % | -2.220446e-14 | % | 4.8 | m²
VB-5 | Visueller Befund | VM-21 | Faserzement | Fallrohr |  | gesamtes Haus | UG- OG | Fallrohr |  |  | 12.3.2026 - 10:43 |  |  |  | gesamtes Haus -UG- OG -Fallrohr _VB-5_26-03-12.jpg | gesamtes Haus -UG- OG -Fallrohr _VB-5_detail_26-03-12.jpg |  | - |  | Asbest | Asbest: Widerlegt