## Report
Bezeichnung Befund | Art | Verdachtsmoment | Material | Zugehöriges Bauteil | Farbe | Gebäude/Bereich | Stockwerk/Ebene | Raum/Teilbereich | Bemerkung Probe/Befund | Bemerkung Verdachtsmoment | Erfassungszeitpunkt | Probenehmer | Überblick | Detail | Dateiname Überblick | Dateiname Detail | Menge | Einheit | Mischprobe | Verdacht | Einstufung | Angenommene Trefferwahrscheinlichkeit | Einheit | Aussagesicherheit | Einheit | Risikomenge | Einheit | Begründung | Ergebnis Analytik | Bewertung | Aufgabe | Referenzkarte | X-Koordinate | Y-Koordinate
MaP-1 | Einzelprobe | VM-1 | Faserzement | Unterdach |  | Estrich | DG | Unterdach |  |  | 16.3.2026 - 09:20 |  |  |  | Estrich -DG -Unterdach _MaP-1_26-03-16.jpg | Estrich -DG -Unterdach _MaP-1_detail_26-03-16.jpg |  | - |  | Asbest | Asbest: Nicht eingestuft
MaP-2 | Einzelprobe | VM-2 | Cushio Vinyl | Boden |  | gesamtes Haus | OG - EG | Boden |  |  | 16.3.2026 - 09:23 |  |  |  | gesamtes Haus -OG - EG -Boden _MaP-2_26-03-16.jpg | gesamtes Haus -OG - EG -Boden _MaP-2_detail_26-03-16.jpg |  | - |  | Asbest | Asbest: Nicht eingestuft
MaP-3 | Einzelprobe | VM-3 | Putz | Wand |  | Gang / Treppenhaus | OG - UG | Wand |  |  | 16.3.2026 - 09:25 |  |  |  | Gang - Treppenhaus -OG - UG -Wand _MaP-3_26-03-16.jpg | Gang - Treppenhaus -OG - UG -Wand _MaP-3_detail_26-03-16.jpg |  | - |  | Asbest | Asbest: Nicht eingestuft
MaP-4 | Einzelprobe | VM-4 | Plattenkleber | Wand |  | WC | OG | Wand |  |  | 16.3.2026 - 09:27 |  |  |  | WC -OG -Wand _MaP-4_26-03-16.jpg | WC -OG -Wand _MaP-4_detail_26-03-16.jpg |  | - |  | Asbest | Asbest: Nicht eingestuft
MaP-5 | Einzelprobe | VM-5 | Putz | Decke |  | WC / Bad | OG | Decke |  |  | 16.3.2026 - 09:28 |  |  |  | WC - Bad -OG -Decke _MaP-5_26-03-16.jpg | WC - Bad -OG -Decke _MaP-5_detail_26-03-16.jpg |  | - |  | Asbest | Asbest: Nicht eingestuft
MaP-6 | Einzelprobe | VM-6 | Plattenkleber | Wand |  | Bad | OG | Wand |  |  | 16.3.2026 - 09:30 |  |  |  | Bad -OG -Wand _MaP-6_26-03-16.jpg | Bad -OG -Wand _MaP-6_detail_26-03-16.jpg |  | - |  | Asbest | Asbest: Nicht eingestuft
MaP-7 | Einzelprobe | VM-7 | Plattenkleber | Boden |  | Bad | OG | Boden |  |  | 16.3.2026 - 09:30 |  |  |  | Bad -OG -Boden _MaP-7_26-03-16.jpg | Bad -OG -Boden _MaP-7_detail_26-03-16.jpg |  | - |  | Asbest | Asbest: Nicht eingestuft
MaP-8 | Einzelprobe | VM-8 | Plattenkleber | Boden |  | Wohnzimmer | OG | Boden |  |  | 16.3.2026 - 09:32 |  |  |  | Wohnzimmer -OG -Boden _MaP-8_26-03-16.jpg | Wohnzimmer -OG -Boden _MaP-8_detail_26-03-16.jpg |  | - |  | Asbest | Asbest: Nicht eingestuft
MaP-9 | Einzelprobe | VM-9 | Putz | Wand |  | Wohnzimmer | OG | Wand |  |  | 16.3.2026 - 09:33 |  |  |  | Wohnzimmer -OG -Wand _MaP-9_26-03-16.jpg | Wohnzimmer -OG -Wand _MaP-9_detail_26-03-16.jpg |  | - |  | Asbest | Asbest: Nicht eingestuft
MaP-10 | Einzelprobe | VM-10 | Plattenkleber | Boden |  | Terrasse | OG -EG | Boden |  |  | 16.3.2026 - 09:35 |  |  |  | Terrasse -OG -EG -Boden _MaP-10_26-03-16.jpg | Terrasse -OG -EG -Boden _MaP-10_detail_26-03-16.jpg |  | - |  | Asbest | Asbest: Nicht eingestuft
MaP-11 | Einzelprobe | VM-11 | Plattenkleber | Wand |  | Küche | EG | Wand |  |  | 16.3.2026 - 09:41 |  |  |  | Küche -EG -Wand _MaP-11_26-03-16.jpg | Küche -EG -Wand _MaP-11_detail_26-03-16.jpg |  | - |  | Asbest | Asbest: Nicht eingestuft
MaP-12 | Einzelprobe | VM-12 | Putz | Wand |  | Küche | EG | Wand |  |  | 16.3.2026 - 09:41 |  |  |  | Küche -EG -Wand _MaP-12_26-03-16.jpg | Küche -EG -Wand _MaP-12_detail_26-03-16.jpg |  | - |  | Asbest | Asbest: Nicht eingestuft
MaP-13 | Einzelprobe | VM-13 | Plattenkleber | Boden |  | Küche / Gang/ Wohnzimmer | EG | Boden |  |  | 16.3.2026 - 09:42 |  |  |  | Küche - Gang- Woh...-EG -Boden _MaP-13_26-03-16.jpg | Küche - Gang- Woh...-EG -Boden _MaP-13_detail_26-03-16.jpg |  | - |  | Asbest | Asbest: Nicht eingestuft
MaP-14 | Einzelprobe | VM-14 | Putz | Decke |  | Küche | EG | Decke |  |  | 16.3.2026 - 09:42 |  |  |  | Küche -EG -Decke _MaP-14_26-03-16.jpg | Küche -EG -Decke _MaP-14_detail_26-03-16.jpg |  | - |  | Asbest | Asbest: Nicht eingestuft
MaP-15 | Einzelprobe | VM-15 | Plattenkleber | Wand |  | Dusche | EG | Wand |  |  | 16.3.2026 - 09:43 |  |  |  | Dusche -EG -Wand _MaP-15_26-03-16.jpg | Dusche -EG -Wand _MaP-15_detail_26-03-16.jpg |  | - |  | Asbest | Asbest: Nicht eingestuft
MaP-16 | Einzelprobe | VM-17 | Plattenkleber | Boden |  | Dusche | EG | Boden |  |  | 16.3.2026 - 09:48 |  |  |  | Dusche -EG -Boden _MaP-16_26-03-16.jpg | Dusche -EG -Boden _MaP-16_detail_26-03-16.jpg |  | - |  | Asbest | Asbest: Nicht eingestuft
MaP-17 | Einzelprobe | VM-18 | Putz | Decke |  | Dusche | EG | Decke |  |  | 16.3.2026 - 09:48 |  |  |  | Dusche -EG -Decke _MaP-17_26-03-16.jpg | Dusche -EG -Decke _MaP-17_detail_26-03-16.jpg |  | - |  | Asbest | Asbest: Nicht eingestuft
MaP-18 | Einzelprobe | VM-19 | Putz | Wand |  | Wohnzimmer | EG | Wand |  |  | 16.3.2026 - 09:53 |  |  |  | Wohnzimmer -EG -Wand _MaP-18_26-03-16.jpg | Wohnzimmer -EG -Wand _MaP-18_detail_26-03-16.jpg |  | - |  | Asbest | Asbest: Nicht eingestuft
MaP-19 | Einzelprobe | VM-21 | Putz | Wand |  | Schlafzimmer | EG | Wand |  |  | 16.3.2026 - 09:55 |  |  |  | Schlafzimmer -EG -Wand _MaP-19_26-03-16.jpg | Schlafzimmer -EG -Wand _MaP-19_detail_26-03-16.jpg |  | - |  | Asbest | Asbest: Nicht eingestuft
MaP-20 | Einzelprobe | VM-22 | Putz | Wand |  | Schlafzimmer | EG | Decke |  |  | 16.3.2026 - 09:59 |  |  |  | Schlafzimmer -EG -Decke _MaP-20_26-03-16.jpg | Schlafzimmer -EG -Decke _MaP-20_detail_26-03-16.jpg |  | - |  | Asbest | Asbest: Nicht eingestuft
MaP-21 | Einzelprobe | VM-23 | Putz | Wand |  | Bad | UG | Wand |  |  | 16.3.2026 - 10:03 |  |  |  | Bad -UG -Wand _MaP-21_26-03-16.jpg | Bad -UG -Wand _MaP-21_detail_26-03-16.jpg |  | - |  | Asbest | Asbest: Nicht eingestuft
MaP-22 | Einzelprobe | VM-24 | Putz | Decke |  | Bad | UG | Decke |  |  | 16.3.2026 - 10:04 |  |  |  | Bad -UG -Decke _MaP-22_26-03-16.jpg | Bad -UG -Decke _MaP-22_detail_26-03-16.jpg |  | - |  | Asbest | Asbest: Nicht eingestuft
MaP-23 | Einzelprobe | VM-25 | Plattenkleber | Wand |  | Bad | UG | Wand |  |  | 16.3.2026 - 10:05 |  |  |  | Bad -UG -Wand _MaP-23_26-03-16.jpg | Bad -UG -Wand _MaP-23_detail_26-03-16.jpg |  | - |  | Asbest | Asbest: Nicht eingestuft
MaP-24 | Einzelprobe | VM-28 | Putz | Wand |  | Garage | UG | Wand |  |  | 16.3.2026 - 10:12 |  |  |  | Garage -UG -Wand _MaP-24_26-03-16.jpg | Garage -UG -Wand _MaP-24_detail_26-03-16.jpg |  | - |  | Asbest | Asbest: Nicht eingestuft
MaP-25 | Einzelprobe | VM-29 | Putz | Decke |  | Garage | UG | Decke |  | Unter Putz Leichbauplatten | 16.3.2026 - 10:12 |  |  |  | Garage -UG -Decke _MaP-25_26-03-16.jpg | Garage -UG -Decke _MaP-25_detail_26-03-16.jpg |  | - |  | Asbest | Asbest: Nicht eingestuft
MaP-26 | Einzelprobe | VM-30 | Putz | Wand |  | Fassade | UG | Wand |  |  | 16.3.2026 - 10:16 |  |  |  | Fassade -UG -Wand _MaP-26_26-03-16.jpg | Fassade -UG -Wand _MaP-26_detail_26-03-16.jpg |  | - |  | Asbest | Asbest: Nicht eingestuft
MaP-27 | Einzelprobe | VM-31 | Putz | Wand |  | Fassade | UG | Wand |  |  | 16.3.2026 - 10:16 |  |  |  | Fassade -UG -Wand _MaP-27_26-03-16.jpg | Fassade -UG -Wand _MaP-27_detail_26-03-16.jpg |  | - |  | Asbest | Asbest: Nicht eingestuft
MaP-28 | Einzelprobe | VM-32 | Faserzement | Wand |  | Fassade | EG-DG | Wand |  |  | 16.3.2026 - 10:18 |  |  |  | Fassade -EG-DG -Wand _MaP-28_26-03-16.jpg | Fassade -EG-DG -Wand _MaP-28_detail_26-03-16.jpg |  | - |  | Asbest | Asbest: Nicht eingestuft
MaP-29 | Einzelprobe | VM-34 | Faserzement | Dach |  | Gartenhaus | EG | Dach |  |  | 16.3.2026 - 10:21 |  |  |  | Gartenhaus -EG -Dach _MaP-29_26-03-16.jpg | Gartenhaus -EG -Dach _MaP-29_detail_26-03-16.jpg |  | - |  | Asbest | Asbest: Nicht eingestuft
MaP-30 | Einzelprobe | VM-35 | Faserzement | Wand |  | Fassade | DG | Wand |  |  | 16.3.2026 - 10:25 |  |  |  | Fassade -DG -Wand _MaP-30_26-03-16.jpg | Fassade -DG -Wand _MaP-30_detail_26-03-16.jpg |  | - |  | Asbest | Asbest: Nicht eingestuft
MaP-31 | Einzelprobe | VM-36 | Faserzement | Dach |  | Dach | DG | Dach |  |  | 16.3.2026 - 10:26 |  |  |  | Dach -DG -Dach _MaP-31_26-03-16.jpg | Dach -DG -Dach _MaP-31_detail_26-03-16.jpg |  | - |  | Asbest | Asbest: Nicht eingestuft
VB-1 | Visueller Befund | VM-16 | LAP | Boden |  | Küche | EG | Boden |  |  | 16.3.2026 - 09:43 |  |  |  | Küche -EG -Boden _VB-1_26-03-16.jpg | Küche -EG -Boden _VB-1_detail_26-03-16.jpg |  | - |  | Asbest | Asbest: Bestätigt
VB-2 | Visueller Befund | VM-20 | Faserzement | Kachelofen |  | Wohnzimmer | EG | Kachelofen |  |  | 16.3.2026 - 09:54 |  |  |  | Wohnzimmer -EG -Kachelo..._VB-2_26-03-16.jpg | Wohnzimmer -EG -Kachelo..._VB-2_detail_26-03-16.jpg |  | - |  | Asbest | Asbest: Ungeklärt
VB-3 | Visueller Befund | VM-26 | Faserzement | Elektrotableau |  | Keller | UG | Elektrotableau |  |  | 16.3.2026 - 10:06 |  |  |  | Keller -UG -Elektro..._VB-3_26-03-16.jpg | Keller -UG -Elektro..._VB-3_detail_26-03-16.jpg |  | - |  | Asbest | Asbest: Widerlegt
VB-4 | Visueller Befund | VM-27 | Faserzement | Fallrohr |  | gesamtes Haus | OG - UG | Fallrohr |  |  | 16.3.2026 - 10:07 |  |  |  | gesamtes Haus -OG - UG-Fallrohr _VB-4_26-03-16.jpg | gesamtes Haus -OG - UG-Fallrohr _VB-4_detail_26-03-16.jpg |  | - |  | Asbest | Asbest: Nicht eingestuft
VB-5 | Visueller Befund | VM-33 | Faserzement | Wand |  | Gartenhaus | EG | Wand |  |  | 16.3.2026 - 10:20 |  |  |  | Gartenhaus -EG -Wand _VB-5_26-03-16.jpg | Gartenhaus -EG -Wand _VB-5_detail_26-03-16.jpg |  | - |  | Asbest | Asbest: Nicht eingestuft