## Report
Bezeichnung Befund | Art | Verdachtsmoment | Material | Zugehöriges Bauteil | Farbe | Gebäude/Bereich | Stockwerk/Ebene | Raum/Teilbereich | Bemerkung Probe/Befund | Bemerkung Verdachtsmoment | Erfassungszeitpunkt | Probenehmer | Überblick | Detail | Dateiname Überblick | Dateiname Detail | Menge | Einheit | Mischprobe | Verdacht | Einstufung | Angenommene Trefferwahrscheinlichkeit | Einheit | Aussagesicherheit | Einheit | Risikomenge | Einheit | Begründung | Ergebnis Analytik | Bewertung | Aufgabe | Referenzkarte | X-Koordinate | Y-Koordinate
MaP-1 | Einzelprobe | VM-1 | Putz | Wand |  | WC / Gang | OG | Wand |  |  | 16.3.2026 - 13:26 |  |  |  | WC - Gang -OG -Wand _MaP-1_26-03-16.jpg | WC - Gang -OG -Wand _MaP-1_detail_26-03-16.jpg |  | - |  | Asbest | Asbest: Widerlegt
MaP-2 | Einzelprobe | VM-2 | Putz | Wand |  | Wohnzimmer | OG | Wand |  |  | 16.3.2026 - 13:27 |  |  |  | Wohnzimmer -OG -Wand _MaP-2_26-03-16.jpg | Wohnzimmer -OG -Wand _MaP-2_detail_26-03-16.jpg |  | - |  | Asbest | Asbest: Widerlegt
MaP-3 | Einzelprobe | VM-4 | (elastische) Bodenbeläge | Boden |  | gesamte Zahnarztpraxis | EG | Boden |  |  | 16.3.2026 - 13:32 |  |  |  | gesamte Zahnarztp...-EG -Boden _MaP-3_26-03-16.jpg | gesamte Zahnarztp...-EG -Boden _MaP-3_detail_26-03-16.jpg |  | - |  | Asbest | Asbest: Widerlegt
MaP-4 | Einzelprobe | VM-7 | Putz | Wand |  | gesamte Zahnarztpraxis | EG | Wand |  |  | 16.3.2026 - 13:47 |  |  |  | gesamte Zahnarztp...-EG -Wand _MaP-4_26-03-16.jpg | gesamte Zahnarztp...-EG -Wand _MaP-4_detail_26-03-16.jpg |  | - |  | Asbest | Asbest: Widerlegt
MaP-5 | Einzelprobe | VM-8 | Putz | Decke |  | gesamte Zahnarztpraxis | EG | Decke |  |  | 16.3.2026 - 13:48 |  |  |  | gesamte Zahnarztp...-EG -Decke _MaP-5_26-03-16.jpg | gesamte Zahnarztp...-EG -Decke _MaP-5_detail_26-03-16.jpg |  | - |  | Asbest | Asbest: Widerlegt
MaP-6 | Einzelprobe | VM-10 | Putz | Decke |  | gesamter Keller | UG | Wand |  |  | 16.3.2026 - 13:52 |  |  |  | gesamter Keller -UG -Wand _MaP-6_26-03-16.jpg | gesamter Keller -UG -Wand _MaP-6_detail_26-03-16.jpg |  | - |  | Asbest | Asbest: Widerlegt
MaP-7 | Einzelprobe | VM-14 | Putz | Wand |  | gesamter Kellerabteile | UG | Wand |  |  | 16.3.2026 - 13:57 |  |  |  | gesamter Kellerab...-UG -Wand _MaP-7_26-03-16.jpg | gesamter Kellerab...-UG -Wand _MaP-7_detail_26-03-16.jpg |  | - |  | Asbest | Asbest: Widerlegt
MaP-8 | Einzelprobe | VM-15 | Putz | Wand |  | Fassade | UG- DG | Wand |  |  | 16.3.2026 - 14:03 |  |  |  | Fassade -UG- DG -Wand _MaP-8_26-03-16.jpg | Fassade -UG- DG -Wand _MaP-8_detail_26-03-16.jpg |  | - |  | Asbest | Asbest: Widerlegt
MaP-9 | Einzelprobe | VM-18 | Faserzement | Wand |  | Fassade | UG- DG | Wand |  |  | 16.3.2026 - 14:09 |  |  |  | Fassade -UG- DG -Wand _MaP-9_26-03-16.jpg | Fassade -UG- DG -Wand _MaP-9_detail_26-03-16.jpg | 40 | m² |  | Asbest | Asbest: Bestätigt | 80 | % | 81.79885 | % | 5.824367 | m²
VB-1 | Visueller Befund | VM-3 | Putz | Wand / Decke |  | Küche | OG | gesamter Raum |  |  | 16.3.2026 - 13:28 |  |  |  | Küche -OG -gesamte..._VB-1_26-03-16.jpg | Küche -OG -gesamte..._VB-1_detail_26-03-16.jpg |  | - |  | Asbest | Asbest: Widerlegt
VB-2 | Visueller Befund | VM-5 | Putz | Wand |  | Estrich | DG | Gesamter Raum |  |  | 16.3.2026 - 13:34 |  |  |  | Estrich -DG -Gesamte..._VB-2_26-03-16.jpg | Estrich -DG -Gesamte..._VB-2_detail_26-03-16.jpg |  | - |  | Asbest | Asbest: Widerlegt
VB-3 | Visueller Befund | VM-6 | Putz | Wand / Decke |  | Reduit | OG | gesamter Raum |  |  | 16.3.2026 - 13:36 |  |  |  | Reduit -OG -gesamte..._VB-3_26-03-16.jpg | Reduit -OG -gesamte..._VB-3_detail_26-03-16.jpg |  | - |  | Asbest | Asbest: Widerlegt
VB-4 | Visueller Befund | VM-9 | Plattenkleber | Wand |  | Zahnarztpraxis | Küche / WC | Wand / Decke |  |  | 16.3.2026 - 13:49 |  |  |  | Zahnarztpraxis -Küche -...-Wand - ..._VB-4_26-03-16.jpg | Zahnarztpraxis -Küche -...-Wand - ..._VB-4_detail_26-03-16.jpg |  | - |  | Asbest | Asbest: Widerlegt
VB-5 | Visueller Befund | VM-11 | Faserzement | Elektrotableau |  | Keller | UG | Elektrotableau |  |  | 16.3.2026 - 13:53 |  |  |  | Keller -UG -Elektro..._VB-5_26-03-16.jpg | Keller -UG -Elektro..._VB-5_detail_26-03-16.jpg |  | - |  | Asbest | Asbest: Widerlegt
VB-6 | Visueller Befund | VM-12 | Faserzement | Fallrohr |  | gesamtes Haus | UG - DG | Fallrohr |  |  | 16.3.2026 - 13:54 |  |  |  | gesamtes Haus -UG - DG -Fallrohr _VB-6_26-03-16.jpg | gesamtes Haus -UG - DG -Fallrohr _VB-6_detail_26-03-16.jpg |  | - |  | Asbest | Asbest: Widerlegt
VB-7 | Visueller Befund | VM-13 | Flachdichtung | Öltank | [6 empty] | 16.3.2026 - 13:56 |  |  |  | VB-7_26-03-16.jpg | VB-7_detail_26-03-16.jpg |  | - |  | Asbest | Asbest: Ungeklärt
VB-8 | Visueller Befund | VM-16 | Putz | Wand |  | Dachwohnung | DG | gesamter Raum |  |  | 16.3.2026 - 14:03 |  |  |  | Dachwohnung -DG -gesamte..._VB-8_26-03-16.jpg | Dachwohnung -DG -gesamte..._VB-8_detail_26-03-16.jpg |  | - |  | Asbest | Asbest: Widerlegt
VB-9 | Visueller Befund | VM-17 | Putz | Wand | [6 empty] | 16.3.2026 - 14:05 |  |  |  | VB-9_26-03-16.jpg | VB-9_detail_26-03-16.jpg |  | - |  | Asbest | Asbest: Widerlegt