## Report
Bezeichnung Befund | Art | Verdachtsmoment | Material | Zugehöriges Bauteil | Farbe | Gebäude/Bereich | Stockwerk/Ebene | Raum/Teilbereich | Bemerkung Probe/Befund | Bemerkung Verdachtsmoment | Erfassungszeitpunkt | Probenehmer | Überblick | Detail | Dateiname Überblick | Dateiname Detail | Menge | Einheit | Mischprobe | Verdacht | Einstufung | Angenommene Trefferwahrscheinlichkeit | Einheit | Aussagesicherheit | Einheit | Risikomenge | Einheit | Begründung | Ergebnis Analytik | Bewertung | Aufgabe | Referenzkarte | X-Koordinate | Y-Koordinate
MaP-1 | Einzelprobe | VM-2 | Plattenkleber | Wand |  | Küche | EG |  |  |  | 20.3.2026 - 08:54 |  |  |  | Küche-EG-_MaP-1_26-03-20.jpg | Küche-EG-_MaP-1_detail_26-03-20.jpg |  | - |  | Asbest | Asbest: Nicht eingestuft
MaP-2 | Einzelprobe | VM-3 | Verputz | Wand |  | Küche | EG |  |  |  | 20.3.2026 - 08:55 |  |  |  | Küche-EG-_MaP-2_26-03-20.jpg | Küche-EG-_MaP-2_detail_26-03-20.jpg |  | - |  | Asbest | Asbest: Nicht eingestuft
MaP-3 | Einzelprobe | VM-1 | Plattenkleber | Boden |  | Küche,Eingang,Wohnzimmer,Bad | EG |  |  |  | 20.3.2026 - 09:05 |  |  |  | Küche,Eingang,Woh...-EG-_MaP-3_26-03-20.jpg | Küche,Eingang,Woh...-EG-_MaP-3_detail_26-03-20.jpg |  | - |  | Asbest | Asbest: Nicht eingestuft
MaP-4 | Einzelprobe | VM-3 | Verputz | Wand |  | Wohnbereich | EG |  |  |  | 20.3.2026 - 09:41 |  |  |  | Wohnbereich-EG-_MaP-4_26-03-20.jpg | Wohnbereich-EG-_MaP-4_detail_26-03-20.jpg |  | - |  | Asbest | Asbest: Nicht eingestuft
MaP-5 | Einzelprobe | VM-4 | Verputz | Decke |  | Eingang | EG |  |  |  | 20.3.2026 - 09:43 |  |  |  | Eingang-EG-_MaP-5_26-03-20.jpg | Eingang-EG-_MaP-5_detail_26-03-20.jpg |  | - |  | Asbest | Asbest: Nicht eingestuft
MaP-6 | Einzelprobe | VM-4 | Verputz | Decke |  | Wohnbereich | EG |  |  |  | 20.3.2026 - 09:44 |  |  |  | Wohnbereich-EG-_MaP-6_26-03-20.jpg | Wohnbereich-EG-_MaP-6_detail_26-03-20.jpg |  | - |  | Asbest | Asbest: Nicht eingestuft
MaP-7 | Einzelprobe | VM-5 | Plattenkleber | Sockel |  | Wohnbereich | EG |  |  |  | 20.3.2026 - 09:45 |  |  |  | Wohnbereich-EG-_MaP-7_26-03-20.jpg | Wohnbereich-EG-_MaP-7_detail_26-03-20.jpg |  | - |  | Asbest | Asbest: Nicht eingestuft
MaP-8 | Einzelprobe | VM-2 | Plattenkleber | Wand |  | Bad | EG |  |  |  | 20.3.2026 - 09:46 |  |  |  | Bad-EG-_MaP-8_26-03-20.jpg | Bad-EG-_MaP-8_detail_26-03-20.jpg |  | - |  | Asbest | Asbest: Nicht eingestuft
MaP-9 | Einzelprobe | VM-3 | Verputz | Wand |  | Bad | EG |  |  |  | 20.3.2026 - 09:48 |  |  |  | Bad-EG-_MaP-9_26-03-20.jpg | Bad-EG-_MaP-9_detail_26-03-20.jpg |  | - |  | Asbest | Asbest: Nicht eingestuft
MaP-10 | Einzelprobe | VM-4 | Verputz | Decke |  | Bad | EG |  |  |  | 20.3.2026 - 09:49 |  |  |  | Bad-EG-_MaP-10_26-03-20.jpg | Bad-EG-_MaP-10_detail_26-03-20.jpg |  | - |  | Asbest | Asbest: Nicht eingestuft
MaP-11 | Einzelprobe | VM-1 | Plattenkleber | Boden |  | Sitzplatz | EG |  |  |  | 20.3.2026 - 09:50 |  |  |  | Sitzplatz-EG-_MaP-11_26-03-20.jpg | Sitzplatz-EG-_MaP-11_detail_26-03-20.jpg |  | - |  | Asbest | Asbest: Nicht eingestuft
MaP-12 | Einzelprobe | VM-3 | Verputz | Wand |  | Zimmer | EG |  |  |  | 20.3.2026 - 09:50 |  |  |  | Zimmer-EG-_MaP-12_26-03-20.jpg | Zimmer-EG-_MaP-12_detail_26-03-20.jpg |  | - |  | Asbest | Asbest: Nicht eingestuft
MaP-13 | Einzelprobe | VM-6 | Verputz | Ceminée |  | Wohnzimmer | EG |  |  |  | 20.3.2026 - 09:52 |  |  |  | Wohnzimmer -EG-_MaP-13_26-03-20.jpg | Wohnzimmer -EG-_MaP-13_detail_26-03-20.jpg |  | - |  | Asbest | Asbest: Nicht eingestuft
MaP-14 | Einzelprobe | VM-7 | Plattenkleber | Cheminée |  | Wohnzimmer | EG |  |  |  | 20.3.2026 - 09:53 |  |  |  | Wohnzimmer -EG-_MaP-14_26-03-20.jpg | Wohnzimmer -EG-_MaP-14_detail_26-03-20.jpg |  | - |  | Asbest | Asbest: Nicht eingestuft
MaP-15 | Einzelprobe | VM-3 | Verputz | Wand |  | Wohnzimmer | EG |  |  |  | 20.3.2026 - 09:56 |  |  |  | Wohnzimmer -EG-_MaP-15_26-03-20.jpg | Wohnzimmer -EG-_MaP-15_detail_26-03-20.jpg |  | - |  | Asbest | Asbest: Nicht eingestuft
MaP-16 | Einzelprobe | VM-3 | Verputz | Wand |  | Treppe | EG-OG |  |  |  | 20.3.2026 - 09:56 |  |  |  | Treppe-EG-OG-_MaP-16_26-03-20.jpg | Treppe-EG-OG-_MaP-16_detail_26-03-20.jpg |  | - |  | Asbest | Asbest: Nicht eingestuft
MaP-17 | Einzelprobe | VM-4 | Verputz | Decke |  | Gang | OG |  |  |  | 20.3.2026 - 09:57 |  |  |  | Gang-OG-_MaP-17_26-03-20.jpg | Gang-OG-_MaP-17_detail_26-03-20.jpg |  | - |  | Asbest | Asbest: Nicht eingestuft
MaP-18 | Einzelprobe | VM-4 | Verputz | Decke |  | Bad | OG |  |  |  | 20.3.2026 - 09:59 |  |  |  | Bad-OG-_MaP-18_26-03-20.jpg | Bad-OG-_MaP-18_detail_26-03-20.jpg |  | - |  | Asbest | Asbest: Nicht eingestuft
MaP-19 | Einzelprobe | VM-3 | Verputz | Wand |  | Zimmer | OG |  |  |  | 20.3.2026 - 10:00 |  |  |  | Zimmer-OG-_MaP-19_26-03-20.jpg | Zimmer-OG-_MaP-19_detail_26-03-20.jpg |  | - |  | Asbest | Asbest: Nicht eingestuft
MaP-20 | Einzelprobe | VM-2 | Plattenkleber | Wand |  | Bad | OG |  |  |  | 20.3.2026 - 10:01 |  |  |  | Bad-OG-_MaP-20_26-03-20.jpg | Bad-OG-_MaP-20_detail_26-03-20.jpg |  | - |  | Asbest | Asbest: Nicht eingestuft
MaP-21 | Einzelprobe | VM-4 | Verputz | Decke |  | Bad | OG |  |  |  | 20.3.2026 - 10:02 |  |  |  | Bad-OG-_MaP-21_26-03-20.jpg | Bad-OG-_MaP-21_detail_26-03-20.jpg |  | - |  | Asbest | Asbest: Nicht eingestuft
MaP-22 | Einzelprobe | VM-1 | Plattenkleber | Boden |  | Bad | OG |  |  |  | 20.3.2026 - 10:03 |  |  |  | Bad-OG-_MaP-22_26-03-20.jpg | Bad-OG-_MaP-22_detail_26-03-20.jpg |  | - |  | Asbest | Asbest: Nicht eingestuft
MaP-23 | Einzelprobe | VM-4 | Verputz | Decke |  | Treppe und Gang | UG |  |  |  | 20.3.2026 - 10:10 |  |  |  | Treppe und Gang-UG-_MaP-23_26-03-20.jpg | Treppe und Gang-UG-_MaP-23_detail_26-03-20.jpg |  | - |  | Asbest | Asbest: Nicht eingestuft
MaP-24 | Einzelprobe | VM-3 | Verputz | Wand |  | Treppe und Gang | UG |  |  |  | 20.3.2026 - 10:11 |  |  |  | Treppe und Gang-UG-_MaP-24_26-03-20.jpg | Treppe und Gang-UG-_MaP-24_detail_26-03-20.jpg |  | - |  | Asbest | Asbest: Nicht eingestuft
MaP-25 | Einzelprobe | VM-1 | Plattenkleber | Boden |  | Waschküche | UG |  |  |  | 20.3.2026 - 10:12 |  |  |  | Waschküche -UG-_MaP-25_26-03-20.jpg | Waschküche -UG-_MaP-25_detail_26-03-20.jpg |  | - |  | Asbest | Asbest: Nicht eingestuft
MaP-26 | Einzelprobe | VM-3 | Verputz | Wand |  | Fassade | EG-DG |  |  |  | 20.3.2026 - 10:19 |  |  |  | Fassade -EG-DG-_MaP-26_26-03-20.jpg | Fassade -EG-DG-_MaP-26_detail_26-03-20.jpg |  | - |  | Asbest | Asbest: Nicht eingestuft
VB-1 | Visueller Befund | VM-8 | Schnur | Cheminée |  | Wohnzimmer | EG |  |  |  | 20.3.2026 - 09:54 |  |  |  | Wohnzimmer -EG-_VB-1_26-03-20.jpg | Wohnzimmer -EG-_VB-1_detail_26-03-20.jpg |  | - |  | Asbest | Asbest: Bestätigt
VB-2 | Visueller Befund | VM-10 | Faserzement | Unterdach |  | Estrich | DG |  |  |  | 20.3.2026 - 10:04 |  |  |  | Estrich-DG-_VB-2_26-03-20.jpg | Estrich-DG-_VB-2_detail_26-03-20.jpg |  | - |  | Asbest | Asbest: Widerlegt
VB-3 | Visueller Befund | VM-11 | Tableau und Fallrohr | neueren Jahrgangs |  | Waschküche | UG |  |  |  | 20.3.2026 - 10:14 |  |  |  | Waschküche -UG-_VB-3_26-03-20.jpg | Waschküche -UG-_VB-3_detail_26-03-20.jpg |  | - |  | Asbest | Asbest: Widerlegt