## Report
Bezeichnung Befund | Art | Verdachtsmoment | Material | Zugehöriges Bauteil | Farbe | Gebäude/Bereich | Stockwerk/Ebene | Raum/Teilbereich | Bemerkung Probe/Befund | Bemerkung Verdachtsmoment | Erfassungszeitpunkt | Probenehmer | Überblick | Detail | Dateiname Überblick | Dateiname Detail | Menge | Einheit | Mischprobe | Verdacht | Einstufung | Angenommene Trefferwahrscheinlichkeit | Einheit | Aussagesicherheit | Einheit | Risikomenge | Einheit | Begründung | Ergebnis Analytik | Bewertung | Aufgabe | Referenzkarte | X-Koordinate | Y-Koordinate
MaP-1 | Einzelprobe | VM-3 | Plattenkleber | Boden |  | Gang | EG | Boden |  |  | 11.3.2026 - 09:03 |  |  |  | Gang -EG -Boden _MaP-1_26-03-11.jpg | Gang -EG -Boden _MaP-1_detail_26-03-11.jpg |  | - |  | Asbest | Asbest: Widerlegt
MaP-2 | Einzelprobe | VM-4 | Plattenkleber | Sockel |  | Gang | EG | Sockel |  |  | 11.3.2026 - 09:07 |  |  |  | Gang -EG -Sockel _MaP-2_26-03-11.jpg | Gang -EG -Sockel _MaP-2_detail_26-03-11.jpg |  | - |  | Asbest | Asbest: Widerlegt
MaP-3 | Einzelprobe | VM-5 | Putz | Wand |  | Gang | EG | Wand |  |  | 11.3.2026 - 09:10 |  |  |  | Gang -EG -Wand _MaP-3_26-03-11.jpg | Gang -EG -Wand _MaP-3_detail_26-03-11.jpg |  | - |  | Asbest | Asbest: Widerlegt
MaP-4 | Einzelprobe | VM-6 | Putz | Wand |  | Schlafzimmer | EG | Wand |  |  | 11.3.2026 - 09:18 |  |  |  | Schlafzimmer -EG -Wand _MaP-4_26-03-11.jpg | Schlafzimmer -EG -Wand _MaP-4_detail_26-03-11.jpg |  | - |  | Asbest | Asbest: Widerlegt
MaP-5 | Einzelprobe | VM-7 | Plattenkleber | Wand |  | Bad / WC | EG | Wand |  |  | 11.3.2026 - 09:24 |  |  |  | Bad - WC -EG -Wand _MaP-5_26-03-11.jpg | Bad - WC -EG -Wand _MaP-5_detail_26-03-11.jpg | 20 | m² |  | Asbest | Asbest: Bestätigt
MaP-6 | Einzelprobe | VM-8 | Plattenkleber | Boden |  | Bad / WC | EG | Boden |  |  | 11.3.2026 - 09:28 |  |  |  | Bad - WC -EG -Boden _MaP-6_26-03-11.jpg | Bad - WC -EG -Boden _MaP-6_detail_26-03-11.jpg |  | - |  | Asbest | Asbest: Widerlegt
MaP-7 | Einzelprobe | VM-9 | Putz | Wand |  | Bad / WC | EG | Wand |  |  | 11.3.2026 - 09:29 |  |  |  | Bad - WC -EG -Wand _MaP-7_26-03-11.jpg | Bad - WC -EG -Wand _MaP-7_detail_26-03-11.jpg |  | - |  | Asbest | Asbest: Widerlegt
MaP-8 | Einzelprobe | VM-10 | Putz | Decke |  | Bad / WC | EG | Decke |  |  | 11.3.2026 - 09:30 |  |  |  | Bad - WC -EG -Decke _MaP-8_26-03-11.jpg | Bad - WC -EG -Decke _MaP-8_detail_26-03-11.jpg |  | - |  | Asbest | Asbest: Widerlegt
MaP-9 | Einzelprobe | VM-11 | Putz | Wand |  | Wohnzimner | EG | Wand |  |  | 11.3.2026 - 09:33 |  |  |  | Wohnzimner -EG -Wand _MaP-9_26-03-11.jpg | Wohnzimner -EG -Wand _MaP-9_detail_26-03-11.jpg |  | - |  | Asbest | Asbest: Widerlegt
MaP-10 | Einzelprobe | VM-12 | Klebstoffe | Boden |  | Alle Zimmer / Wohnzimmer | EG | Boden |  |  | 11.3.2026 - 09:43 |  |  |  | Alle Zimmer - Woh...-EG -Boden _MaP-10_26-03-11.jpg | Alle Zimmer - Woh...-EG -Boden _MaP-10_detail_26-03-11.jpg |  | - |  | Asbest | Asbest: Widerlegt
MaP-11 | Einzelprobe | VM-13 | Putz | Wand |  | Küche | EG | Wand |  |  | 11.3.2026 - 09:48 |  |  |  | Küche -EG -Wand _MaP-11_26-03-11.jpg | Küche -EG -Wand _MaP-11_detail_26-03-11.jpg |  | - |  | Asbest | Asbest: Widerlegt
MaP-12 | Einzelprobe | VM-14 | Putz | Decke |  | Küche | EG | Decke |  |  | 11.3.2026 - 09:48 |  |  |  | Küche -EG -Decke _MaP-12_26-03-11.jpg | Küche -EG -Decke _MaP-12_detail_26-03-11.jpg |  | - |  | Asbest | Asbest: Widerlegt
MaP-13 | Einzelprobe | VM-15 | spezielle Anstrich-, Beschichtungsstoffe | Boden |  | gesamter Keller | UG | Boden |  |  | 11.3.2026 - 09:56 |  |  |  | gesamter Keller -UG -Boden _MaP-13_26-03-11.jpg | gesamter Keller -UG -Boden _MaP-13_detail_26-03-11.jpg |  | - |  | Asbest | Asbest: Widerlegt
MaP-14 | Einzelprobe | VM-17 | Plattenkleber | Wand |  | Waschküche | UG | Wand |  |  | 11.3.2026 - 10:05 |  |  |  | Waschküche -UG -Wand _MaP-14_26-03-11.jpg | Waschküche -UG -Wand _MaP-14_detail_26-03-11.jpg |  | - |  | Asbest | Asbest: Widerlegt
MaP-15 | Einzelprobe | VM-18 | Faserzement | Wand |  | Fassde | DG | Wand |  |  | 11.3.2026 - 10:12 |  |  |  | Fassde -DG -Wand _MaP-15_26-03-11.jpg | Fassde -DG -Wand _MaP-15_detail_26-03-11.jpg |  | - |  | Asbest | Asbest: Widerlegt
MaP-16 | Einzelprobe | VM-19 | Putz | Wand |  | Fassade | EG - UG | Wand |  |  | 11.3.2026 - 10:14 |  |  |  | Fassade -EG - UG -Wand _MaP-16_26-03-11.jpg | Fassade -EG - UG -Wand _MaP-16_detail_26-03-11.jpg |  | - |  | Asbest | Asbest: Widerlegt
MaP-18 | Einzelprobe | VM-20 | spezielle Anstrich-, Beschichtungsstoffe | Boden |  | Treppenhaus gesamter Keller | UG | Boden |  |  | 17.3.2026 - 13:35 |  |  |  | Treppenhaus gesam...-UG -Boden _MaP-18_26-03-17.jpg | Treppenhaus gesam...-UG -Boden _MaP-18_detail_26-03-17.jpg |  | - |  | PCB | PCB: Nicht eingestuft
VB-1 | Visueller Befund | VM-1 | Faserzement | Unterdach |  | Estrich | DG | Unterdach |  |  | 11.3.2026 - 08:57 |  |  |  | Estrich -DG -Unterdach _VB-1_26-03-11.jpg | Estrich -DG -Unterdach _VB-1_detail_26-03-11.jpg | 100 | m² |  | Asbest | Asbest: Bestätigt | 80 | % | -2.220446e-14 | % | 80 | m²
VB-2 | Visueller Befund | VM-2 | Faserzement | Fallrohr |  | gesamtes Haus | DG - UG | Fallrohr |  |  | 11.3.2026 - 08:57 |  |  |  | gesamtes Haus -DG - UG -Fallrohr _VB-2_26-03-11.jpg | gesamtes Haus -DG - UG -Fallrohr _VB-2_detail_26-03-11.jpg |  | - |  | Asbest | Asbest: Bestätigt
VB-3 | Visueller Befund | VM-16 | LAP | Elektrotableau |  | Heizraum | UG | Elektrotableau |  |  | 11.3.2026 - 10:01 |  |  |  | Heizraum -UG -Elektro..._VB-3_26-03-11.jpg | Heizraum -UG -Elektro..._VB-3_detail_26-03-11.jpg | 1 | Stück |  | Asbest | Asbest: Bestätigt