## Report
Bezeichnung Befund | Art | Verdachtsmoment | Material | Zugehöriges Bauteil | Farbe | Gebäude/Bereich | Stockwerk/Ebene | Raum/Teilbereich | Bemerkung Probe/Befund | Bemerkung Verdachtsmoment | Erfassungszeitpunkt | Probenehmer | Überblick | Detail | Dateiname Überblick | Dateiname Detail | Menge | Einheit | Mischprobe | Verdacht | Einstufung | Angenommene Trefferwahrscheinlichkeit | Einheit | Aussagesicherheit | Einheit | Risikomenge | Einheit | Begründung | Ergebnis Analytik | Bewertung | Aufgabe | Referenzkarte | X-Koordinate | Y-Koordinate
MaP-1 | Einzelprobe | VM-1 | Teppichkleber | Boden |  | Schlafzimmer | 1. OG | Boden |  |  | 16.3.2026 - 10:00 |  |  |  | Schlafzimmer-1. OG-Boden_MaP-1_26-03-16.jpg | Schlafzimmer-1. OG-Boden_MaP-1_detail_26-03-16.jpg | 10 | m² |  | Asbest | Asbest: Widerlegt
MaP-2 | Einzelprobe | VM-1 | Teppichkleber | Boden |  | Stube | 1.OG | Boden |  |  | 16.3.2026 - 10:08 |  |  |  | Stube-1.OG-Boden_MaP-2_26-03-16.jpg | Stube-1.OG-Boden_MaP-2_detail_26-03-16.jpg | 40 | m² |  | Asbest | Asbest: Widerlegt
MaP-3 | Einzelprobe | VM-5 | Fliesenkleber | Wand |  | Küche | 1.OG | Wand |  |  | 16.3.2026 - 10:17 |  |  |  | Küche-1.OG-Wand_MaP-3_26-03-16.jpg | Küche-1.OG-Wand_MaP-3_detail_26-03-16.jpg | 23 | m² |  | Asbest | Asbest: Bestätigt
MaP-4 | Einzelprobe | VM-3 | Fliesenkleber | Boden |  | Küche | 1. OG | Boden |  |  | 16.3.2026 - 10:29 |  |  |  | Küche-1. OG-Boden_MaP-4_26-03-16.jpg | Küche-1. OG-Boden_MaP-4_detail_26-03-16.jpg | 4 | m² |  | Asbest | Asbest: Widerlegt
MaP-5 | Einzelprobe | VM-3 | Fliesenkleber | Boden |  | Bad | 1.OG | Boden |  |  | 16.3.2026 - 10:41 |  |  |  | Bad-1.OG-Boden_MaP-5_26-03-16.jpg | Bad-1.OG-Boden_MaP-5_detail_26-03-16.jpg | 3 | m² |  | Asbest | Asbest: Widerlegt
MaP-6 | Einzelprobe | VM-2 | Fliesenkleber | Wand |  | Bad | 1.OG | Wand |  |  | 16.3.2026 - 10:44 |  |  |  | Bad-1.OG-Wand_MaP-6_26-03-16.jpg | Bad-1.OG-Wand_MaP-6_detail_26-03-16.jpg |  | - |  | Asbest | Asbest: Widerlegt
MaP-7 | Einzelprobe | VM-2 | Fliesenkleber | Wand |  | Bad | 1.OG | Wand |  |  | 16.3.2026 - 10:48 |  |  |  | Bad-1.OG-Wand_MaP-7_26-03-16.jpg | Bad-1.OG-Wand_MaP-7_detail_26-03-16.jpg |  | - |  | Asbest | Asbest: Widerlegt
MaP-8 | Einzelprobe | VM-3 | Fliesenkleber | Boden |  | Gang | 1.OG | Boden |  |  | 16.3.2026 - 10:59 |  |  |  | Gang-1.OG-Boden_MaP-8_26-03-16.jpg | Gang-1.OG-Boden_MaP-8_detail_26-03-16.jpg | 6 | m² |  | Asbest | Asbest: Widerlegt
MaP-9 | Einzelprobe | VM-4 | Putze | Wand |  | Gang | 1.OG | Wand |  |  | 16.3.2026 - 11:01 |  |  |  | Gang-1.OG-Wand_MaP-9_26-03-16.jpg | Gang-1.OG-Wand_MaP-9_detail_26-03-16.jpg | 20 | m² |  | Asbest | Asbest: Widerlegt | 80 | % | 82.54982 | % | 2.792028 | m²