## Report
Bezeichnung Befund | Art | Verdachtsmoment | Material | Zugehöriges Bauteil | Farbe | Gebäude/Bereich | Stockwerk/Ebene | Raum/Teilbereich | Bemerkung Probe/Befund | Bemerkung Verdachtsmoment | Erfassungszeitpunkt | Probenehmer | Überblick | Detail | Dateiname Überblick | Dateiname Detail | Menge | Einheit | Mischprobe | Verdacht | Einstufung | Angenommene Trefferwahrscheinlichkeit | Einheit | Aussagesicherheit | Einheit | Risikomenge | Einheit | Begründung | Ergebnis Analytik | Bewertung | Aufgabe | Referenzkarte | X-Koordinate | Y-Koordinate
MaP-1 | Einzelprobe | VM-1 | Faserzement | Dach |  | DG | Dach | Stall |  |  | 25.3.2026 - 10:06 |  |  |  | DG-Dach-Stall_MaP-1_26-03-25.jpg | DG-Dach-Stall_MaP-1_detail_26-03-25.jpg | 400 | m² |  | Asbest | Asbest: Nicht eingestuft | 80 | % | 80.56669 | % | 62.18661 | m²
MaP-2 | Einzelprobe | VM-2 | Faserzement | Dach |  | DG | Dach | Haus |  |  | 25.3.2026 - 10:09 |  |  |  | DG-Dach-Haus_MaP-2_26-03-25.jpg | DG-Dach-Haus_MaP-2_detail_26-03-25.jpg | 300 | m² |  | Asbest | Asbest: Nicht eingestuft | 80 | % | 80.65453 | % | 46.42913 | m²
MaP-3 | Einzelprobe | VM-3 | LAP | Elektrolampe |  | UG | Stall | Decke |  |  | 25.3.2026 - 10:15 |  |  |  | UG-Stall-Decke_MaP-3_26-03-25.jpg | UG-Stall-Decke_MaP-3_detail_26-03-25.jpg | 5 | Stück |  | Asbest | Asbest: Nicht eingestuft
MaP-4 | Einzelprobe | VM-4 | Fensterkitt | Fenster |  | UG | Stall | Wand |  |  | 25.3.2026 - 10:20 |  |  |  | UG-Stall-Wand_MaP-4_26-03-25.jpg | UG-Stall-Wand_MaP-4_detail_26-03-25.jpg | 5 | Stück |  | Asbest | Asbest: Nicht eingestuft
MaP-5 | Einzelprobe | VM-5 | Putze | Wand |  | UG | Stall | Wand |  |  | 25.3.2026 - 10:24 |  |  |  | UG-Stall-Wand_MaP-5_26-03-25.jpg | UG-Stall-Wand_MaP-5_detail_26-03-25.jpg | 80 | m² |  | Asbest | Asbest: Nicht eingestuft | 80 | % | 99.33382 | % | 0.4903067 | m²
MaP-6 | Einzelprobe | VM-6 | Putze | Wand |  | UG | Haus | Wand |  |  | 25.3.2026 - 10:28 |  |  |  | UG-Haus-Wand_MaP-6_26-03-25.jpg | UG-Haus-Wand_MaP-6_detail_26-03-25.jpg | 80 | m² |  | Asbest | Asbest: Nicht eingestuft | 80 | % | 99.32298 | % | 0.5957771 | m²
MaP-7 | Einzelprobe | VM-8 | Fliesenkleber | Boden |  | UG | Haus | Boden |  |  | 25.3.2026 - 10:39 |  |  |  | UG-Haus-Boden_MaP-7_26-03-25.jpg | UG-Haus-Boden_MaP-7_detail_26-03-25.jpg | 3 | m² |  | Asbest | Asbest: Nicht eingestuft
MaP-8 | Einzelprobe | VM-8 | Fliesenkleber | Boden |  | UG | Haus | Boden |  |  | 25.3.2026 - 10:41 |  |  |  | UG-Haus-Boden_MaP-8_26-03-25.jpg | UG-Haus-Boden_MaP-8_detail_26-03-25.jpg | 1 | m² |  | Asbest | Asbest: Nicht eingestuft
MaP-9 | Einzelprobe | VM-9 | Fliesenkleber | Wand |  | UG | Haus | Wand |  |  | 25.3.2026 - 10:43 |  |  |  | UG-Haus-Wand_MaP-9_26-03-25.jpg | UG-Haus-Wand_MaP-9_detail_26-03-25.jpg | 35 | m² |  | Asbest | Asbest: Nicht eingestuft
MaP-10 | Einzelprobe | VM-8 | Fliesenkleber | Boden |  | EG | Küche | Boden |  |  | 25.3.2026 - 10:59 |  |  |  | EG-Küche-Boden_MaP-10_26-03-25.jpg | EG-Küche-Boden_MaP-10_detail_26-03-25.jpg | 20 | m² |  | Asbest | Asbest: Nicht eingestuft
MaP-11 | Einzelprobe | VM-9 | Fliesenkleber | Wand |  | EG | Küche | Wand |  |  | 25.3.2026 - 11:00 |  |  |  | EG-Küche-Wand_MaP-11_26-03-25.jpg | EG-Küche-Wand_MaP-11_detail_26-03-25.jpg | 3 | m² |  | Asbest | Asbest: Nicht eingestuft
MaP-12 | Einzelprobe | VM-6 | Putze | Wand |  | EG | Küche | Wand |  |  | 25.3.2026 - 11:02 |  |  |  | EG-Küche-Wand_MaP-12_26-03-25.jpg | EG-Küche-Wand_MaP-12_detail_26-03-25.jpg | 20 | m² |  | Asbest | Asbest: Nicht eingestuft | 80 | % | 99.32298 | % | 0.5957771 | m²
MaP-13 | Einzelprobe | VM-11 | Putze | Decke |  | EG | Küche | Decke |  |  | 25.3.2026 - 11:03 |  |  |  | EG-Küche-Decke_MaP-13_26-03-25.jpg | EG-Küche-Decke_MaP-13_detail_26-03-25.jpg | 15 | m² |  | Asbest | Asbest: Nicht eingestuft | 80 | % | 99.40415 | % | 0.176372 | m²
MaP-14 | Einzelprobe | VM-8 | Fliesenkleber | Boden |  | EG | Dusche WC | Boden |  |  | 25.3.2026 - 11:10 |  |  |  | EG-Dusche WC-Boden_MaP-14_26-03-25.jpg | EG-Dusche WC-Boden_MaP-14_detail_26-03-25.jpg | 25 | m² |  | Asbest | Asbest: Nicht eingestuft
MaP-15 | Einzelprobe | VM-9 | Fliesenkleber | Wand |  | EG | Dusche WC | Wand |  |  | 25.3.2026 - 11:12 |  |  |  | EG-Dusche WC-Wand_MaP-15_26-03-25.jpg | EG-Dusche WC-Wand_MaP-15_detail_26-03-25.jpg | 35 | m² |  | Asbest | Asbest: Nicht eingestuft
MaP-16 | Einzelprobe | VM-5 | Putze | Wand |  | EG | Dusche WC | Wand |  |  | 25.3.2026 - 11:14 |  |  |  | EG-Dusche WC-Wand_MaP-16_26-03-25.jpg | EG-Dusche WC-Wand_MaP-16_detail_26-03-25.jpg | 2 | m² |  | Asbest | Asbest: Nicht eingestuft | 80 | % | 99.33382 | % | 0.4903067 | m²
MaP-17 | Einzelprobe | VM-11 | Putze | Decke |  | EG | Dusche WC | Decke |  |  | 25.3.2026 - 11:15 |  |  |  | EG-Dusche WC-Decke_MaP-17_26-03-25.jpg | EG-Dusche WC-Decke_MaP-17_detail_26-03-25.jpg | 2 | m² |  | Asbest | Asbest: Nicht eingestuft | 80 | % | 99.40415 | % | 0.176372 | m²
MaP-18 | Einzelprobe | VM-8 | Fliesenkleber | Boden |  | EG | Gang | Boden |  |  | 25.3.2026 - 11:23 |  |  |  | EG-Gang-Boden_MaP-18_26-03-25.jpg | EG-Gang-Boden_MaP-18_detail_26-03-25.jpg | 20 | m² |  | Asbest | Asbest: Nicht eingestuft
MaP-19 | Einzelprobe | VM-12 | (elastische) Bodenbeläge | Boden |  | EG | Küche 2 | Boden |  |  | 25.3.2026 - 11:25 |  |  |  | EG-Küche 2-Boden_MaP-19_26-03-25.jpg | EG-Küche 2-Boden_MaP-19_detail_26-03-25.jpg | 10 | m² |  | Asbest | Asbest: Nicht eingestuft | 60 | % | 85.40927 | % | 2.626331 | m²
MaP-20 | Einzelprobe |  |  |  |  | EG | Küche 2 | Wand |  |  | 25.3.2026 - 11:27 |  |  |  | EG-Küche 2-Wand_MaP-20_26-03-25.jpg | EG-Küche 2-Wand_MaP-20_detail_26-03-25.jpg | 25 | m²
MaP-21 | Einzelprobe | VM-15 | Teppichkleber | Teppich |  | OG | Zimmer | Boden |  |  | 25.3.2026 - 11:39 |  |  |  | OG-Zimmer-Boden_MaP-21_26-03-25.jpg | OG-Zimmer-Boden_MaP-21_detail_26-03-25.jpg | 40 | m² |  | Asbest | Asbest: Nicht eingestuft
MaP-22 | Einzelprobe | VM-6 | Putze | Wand |  | OG | Zimmer | Wand |  |  | 25.3.2026 - 11:42 |  |  |  | OG-Zimmer-Wand_MaP-22_26-03-25.jpg | OG-Zimmer-Wand_MaP-22_detail_26-03-25.jpg | 10 | m² |  | Asbest | Asbest: Nicht eingestuft | 80 | % | 99.32298 | % | 0.5957771 | m²
MaP-23 | Einzelprobe | VM-11 | Putze | Decke |  | OG | Zimmer | Decke |  |  | 25.3.2026 - 11:43 |  |  |  | OG-Zimmer-Decke_MaP-23_26-03-25.jpg | OG-Zimmer-Decke_MaP-23_detail_26-03-25.jpg | 20 | m² |  | Asbest | Asbest: Nicht eingestuft | 80 | % | 99.40415 | % | 0.176372 | m²
MaP-24 | Einzelprobe | VM-8 | Fliesenkleber | Boden |  | OG | Bad | Boden |  |  | 25.3.2026 - 11:50 |  |  |  | OG-Bad-Boden_MaP-24_26-03-25.jpg | OG-Bad-Boden_MaP-24_detail_26-03-25.jpg | 7 | m² |  | Asbest | Asbest: Nicht eingestuft
MaP-25 | Einzelprobe | VM-12 | (elastische) Bodenbeläge | Boden |  | OG | Gang | Boden |  |  | 25.3.2026 - 11:51 |  |  |  | OG-Gang-Boden_MaP-25_26-03-25.jpg | OG-Gang-Boden_MaP-25_detail_26-03-25.jpg | 20 | m² |  | Asbest | Asbest: Nicht eingestuft | 60 | % | 85.40927 | % | 2.626331 | m²
MaP-26 | Einzelprobe | VM-16 | Klebstoffe | Sockelleiste |  | OG | Gang | Boden |  |  | 25.3.2026 - 11:52 |  |  |  | OG-Gang-Boden_MaP-26_26-03-25.jpg | OG-Gang-Boden_MaP-26_detail_26-03-25.jpg | 12 | m |  | Asbest | Asbest: Nicht eingestuft
MaP-27 | Einzelprobe | VM-5 | Putze | Wand |  | DG | Dach | Wand |  |  | 25.3.2026 - 12:03 |  |  |  | DG-Dach-Wand_MaP-27_26-03-25.jpg | DG-Dach-Wand_MaP-27_detail_26-03-25.jpg | 10 | m² |  | Asbest | Asbest: Nicht eingestuft | 80 | % | 99.33382 | % | 0.4903067 | m²
MaP-28 | Einzelprobe | VM-19 | LAP | Türaufdoppelung |  | UG | Haus | Garage |  |  | 25.3.2026 - 12:12 |  |  |  | UG-Haus-Garage_MaP-28_26-03-25.jpg | UG-Haus-Garage_MaP-28_detail_26-03-25.jpg | 2 | m |  | Asbest | Asbest: Nicht eingestuft
VB-1 | Visueller Befund | VM-7 | Faserzement | Fallrohr |  | UG | Haus | Wand |  |  | 25.3.2026 - 10:31 |  |  |  | UG-Haus-Wand_VB-1_26-03-25.jpg | UG-Haus-Wand_VB-1_detail_26-03-25.jpg | 10 | m |  | Asbest | Asbest: Hinweise beachten | 80 | % | -2.220446e-14 | % | 8 | m
VB-2 | Visueller Befund | VM-10 | Oelofen | FZ |  | UG | Haus | Boden |  |  | 25.3.2026 - 10:46 |  |  |  | UG-Haus-Boden_VB-2_26-03-25.jpg | UG-Haus-Boden_VB-2_detail_26-03-25.jpg | 1 | Stück |  | Asbest | Asbest: Hinweise beachten
VB-3 | Visueller Befund | VM-13 | Faserzement | Kachelofen |  | EG | Stube | Kachelofen |  |  | 25.3.2026 - 11:29 |  |  |  | EG-Stube-Kachelofen_VB-3_26-03-25.jpg | EG-Stube-Kachelofen_VB-3_detail_26-03-25.jpg | 1 | Stück |  | Asbest | Asbest: Hinweise beachten | 80 | % | 0 | % | 0.8 | Stück
VB-4 | Visueller Befund | VM-14 | Faserzement | Elektroofen |  | OG | Zimmer | Elektroofen |  |  | 25.3.2026 - 11:33 |  |  |  | OG-Zimmer-Elektro..._VB-4_26-03-25.jpg | OG-Zimmer-Elektro..._VB-4_detail_26-03-25.jpg | 7 | Stück |  | Asbest | Asbest: Hinweise beachten | 80 | % | 0 | % | 5.6 | Stück
VB-5 | Visueller Befund | VM-17 | LAP | Sicherungskasten | [6 empty] | 25.3.2026 - 11:54 |  |  |  | VB-5_26-03-25.jpg | VB-5_detail_26-03-25.jpg |  | - |  | Asbest | Asbest: Bestätigt
VB-6 | Visueller Befund | VM-18 | KMF | Unterdach |  | DG | Dach | Haus |  |  | 25.3.2026 - 11:59 |  |  |  | DG-Dach-Haus_VB-6_26-03-25.jpg | DG-Dach-Haus_VB-6_detail_26-03-25.jpg | 30 | m² |  | KMF | KMF: Nicht eingestuft