## Report
Bezeichnung Befund | Art | Verdachtsmoment | Material | Zugehöriges Bauteil | Farbe | Gebäude/Bereich | Stockwerk/Ebene | Raum/Teilbereich | Bemerkung Probe/Befund | Bemerkung Verdachtsmoment | Erfassungszeitpunkt | Probenehmer | Überblick | Detail | Dateiname Überblick | Dateiname Detail | Menge | Einheit | Mischprobe | Verdacht | Einstufung | Angenommene Trefferwahrscheinlichkeit | Einheit | Aussagesicherheit | Einheit | Risikomenge | Einheit | Begründung | Ergebnis Analytik | Bewertung | Aufgabe | Referenzkarte | X-Koordinate | Y-Koordinate
MaP-1 | Einzelprobe | VM-1 | Glasstein | Fenster |  | UG | Garage | Wand |  |  | 23.3.2026 - 13:45 |  |  |  | UG-Garage-Wand_MaP-1_26-03-23.jpg | UG-Garage-Wand_MaP-1_detail_26-03-23.jpg | 18 | m² |  | Asbest | Asbest: Widerlegt | [10 empty] | 260119 - Grundrisse UG & EG Baueingabe_Chasa Ivraina_Staub Zernez | 342.125 | 1330.7222
MaP-2 | Einzelprobe | VM-2 | Putze | Wand |  | UG | Garage | Wand |  |  | 23.3.2026 - 13:51 |  |  |  | UG-Garage-Wand_MaP-2_26-03-23.jpg | UG-Garage-Wand_MaP-2_detail_26-03-23.jpg | 35 | m² |  | Asbest | Asbest: Widerlegt | 80 | % | 81.92379 | % | 5.061338 | m² |  |  |  |  | 260119 - Grundrisse UG & EG Baueingabe_Chasa Ivraina_Staub Zernez | 215.8658 | 1434.5364
MaP-3 | Einzelprobe | VM-3 | Fliesenkleber | Sockel |  | UG | Aufenthalt | Boden |  |  | 23.3.2026 - 14:05 |  |  |  | UG-Aufenthalt-Boden_MaP-3_26-03-23.jpg | UG-Aufenthalt-Boden_MaP-3_detail_26-03-23.jpg | 45 | m |  | Asbest | Asbest: Widerlegt | [10 empty] | 260119 - Grundrisse UG & EG Baueingabe_Chasa Ivraina_Staub Zernez | 641.8754 | 1352.1541
MaP-4 | Einzelprobe | VM-4 | (elastische) Bodenbeläge | Boden |  | UG | Aufenthalt | Boden |  |  | 23.3.2026 - 14:08 |  |  |  | UG-Aufenthalt-Boden_MaP-4_26-03-23.jpg | UG-Aufenthalt-Boden_MaP-4_detail_26-03-23.jpg | 60 | m² |  | Asbest | Asbest: Widerlegt | 60 | % | 61.27158 | % | 13.94223 | m² |  |  |  |  | 260119 - Grundrisse UG & EG Baueingabe_Chasa Ivraina_Staub Zernez | 663.1352 | 1346.0783
MaP-5 | Einzelprobe | VM-5 | Putze | Wand |  | UG | Aufenthalt | Wand |  |  | 23.3.2026 - 14:11 |  |  |  | UG-Aufenthalt-Wand_MaP-5_26-03-23.jpg | UG-Aufenthalt-Wand_MaP-5_detail_26-03-23.jpg | 43 | m² |  | Asbest | Asbest: Widerlegt | 80 | % | 81.73463 | % | 6.283288 | m² |  |  |  |  | 260119 - Grundrisse UG & EG Baueingabe_Chasa Ivraina_Staub Zernez | 634.7118 | 1273.6853
MaP-6 | Einzelprobe | VM-6 | Bodenanstrich | Boden |  | UG | Gang | Boden |  |  | 23.3.2026 - 14:17 |  |  |  | UG-Gang-Boden_MaP-6_26-03-23.jpg | UG-Gang-Boden_MaP-6_detail_26-03-23.jpg | 20 | m² |  | PCB | PCB: Bestätigt
MaP-7 | Einzelprobe | VM-7 | Fensterkitt | Fenster |  | EG | Gang | Fenster |  |  | 23.3.2026 - 14:26 |  |  |  | EG-Gang-Fenster_MaP-7_26-03-23.jpg | EG-Gang-Fenster_MaP-7_detail_26-03-23.jpg | 10 | Stück |  | Asbest | Asbest: Widerlegt | [10 empty] | 260119 - Grundrisse UG & EG Baueingabe_Chasa Ivraina_Staub Zernez | 413.2735 | 451.473
MaP-8 | Einzelprobe | VM-8 | Putze | Wand |  | EG | Gang | Wand |  |  | 23.3.2026 - 14:33 |  |  |  | EG-Gang-Wand_MaP-8_26-03-23.jpg | EG-Gang-Wand_MaP-8_detail_26-03-23.jpg | 25 | m² |  | Asbest | Asbest: Widerlegt | 80 | % | 82.27874 | % | 3.544252 | m² |  |  |  |  | 260119 - Grundrisse UG & EG Baueingabe_Chasa Ivraina_Staub Zernez | 400.0591 | 513.5049
MaP-9 | Einzelprobe | VM-9 | (elastische) Bodenbeläge | Boden |  | EG | Gang | Boden |  |  | 23.3.2026 - 14:35 |  |  |  | EG-Gang-Boden_MaP-9_26-03-23.jpg | EG-Gang-Boden_MaP-9_detail_26-03-23.jpg |  | - |  | Asbest | Asbest: Widerlegt | [10 empty] | 260119 - Grundrisse UG & EG Baueingabe_Chasa Ivraina_Staub Zernez | 454.4971 | 492.7441
MaP-10 | Einzelprobe | VM-15 | Faserzement | Unterdach |  | EG | Gang | Decke |  |  | 23.3.2026 - 14:37 |  |  |  | EG-Gang-Decke_MaP-10_26-03-23.jpg | EG-Gang-Decke_MaP-10_detail_26-03-23.jpg | 50 | m² |  | Asbest | Asbest: Bestätigt | 80 | % | 81.608 | % | 7.3568 | m² |  |  |  |  | 260119 - Grundrisse UG & EG Baueingabe_Chasa Ivraina_Staub Zernez | 454.1861 | 393.977
MaP-11 | Einzelprobe | VM-10 | Fliesenkleber | Wand |  | EG | Gang | Wand |  |  | 23.3.2026 - 14:47 |  |  |  | EG-Gang-Wand_MaP-11_26-03-23.jpg | EG-Gang-Wand_MaP-11_detail_26-03-23.jpg | 10 | m² |  | Asbest | Asbest: Widerlegt | [10 empty] | 260119 - Grundrisse UG & EG Baueingabe_Chasa Ivraina_Staub Zernez | 658.4441 | 572.5694
MaP-12 | Einzelprobe | VM-13 | Putze | Wand |  | DG | Treppe | Wand |  |  | 23.3.2026 - 15:08 |  |  |  | DG-Treppe-Wand_MaP-12_26-03-23.jpg | DG-Treppe-Wand_MaP-12_detail_26-03-23.jpg | 35 | m² |  | Asbest | Asbest: Widerlegt | 80 | % | 81.92379 | % | 5.061338 | m² |  |  |  |  | 260119 - Grundrisse OG & DG Baueingabe_Chasa Ivraina_Staub Zernez
VB-1 | Visueller Befund | VM-11 | Fallrohr | FZ Rohr |  | OG | Gang | Wand |  |  | 23.3.2026 - 14:51 |  |  |  | OG-Gang-Wand_VB-1_26-03-23.jpg | OG-Gang-Wand_VB-1_detail_26-03-23.jpg | 1 | m |  | Asbest | Asbest: Bestätigt | [10 empty] | 260119 - Grundrisse OG & DG Baueingabe_Chasa Ivraina_Staub Zernez | 618.3015 | 1333.2143
VB-2 | Visueller Befund | VM-16 | FZ Platten | Elektroheizung |  | OG | Zimmer | Wand |  |  | 23.3.2026 - 14:57 |  |  |  | OG-Zimmer-Wand_VB-2_26-03-23.jpg | OG-Zimmer-Wand_VB-2_detail_26-03-23.jpg | 2 | Stück |  | Asbest | Asbest: Hinweise beachten | [10 empty] | 260119 - Grundrisse OG & DG Baueingabe_Chasa Ivraina_Staub Zernez | 547.9677 | 1258.1043
VB-3 | Visueller Befund | VM-12 | KMF | Boden |  | OG | Laube | Boden |  |  | 23.3.2026 - 15:01 |  |  |  | OG-Laube-Boden_VB-3_26-03-23.jpg | OG-Laube-Boden_VB-3_detail_26-03-23.jpg |  | - |  | KMF | KMF: Hinweise beachten | [10 empty] | 260119 - Grundrisse OG & DG Baueingabe_Chasa Ivraina_Staub Zernez | 405.2498 | 1415.9366
VB-4 | Visueller Befund | VM-14 | Blumenkiste | Trog |  | DG | Treppe | Wand |  |  | 23.3.2026 - 15:12 |  |  |  | DG-Treppe-Wand_VB-4_26-03-23.jpg | DG-Treppe-Wand_VB-4_detail_26-03-23.jpg | 10 | Stück |  | Asbest | Asbest: Hinweise beachten | [10 empty] | 260119 - Grundrisse OG & DG Baueingabe_Chasa Ivraina_Staub Zernez | 678.658 | 619.3202