## Report
Bezeichnung Befund | Art | Verdachtsmoment | Material | Zugehöriges Bauteil | Farbe | Gebäude/Bereich | Stockwerk/Ebene | Raum/Teilbereich | Bemerkung Probe/Befund | Bemerkung Verdachtsmoment | Erfassungszeitpunkt | Probenehmer | Überblick | Detail | Dateiname Überblick | Dateiname Detail | Menge | Einheit | Mischprobe | Verdacht | Einstufung | Angenommene Trefferwahrscheinlichkeit | Einheit | Aussagesicherheit | Einheit | Risikomenge | Einheit | Begründung | Ergebnis Analytik | Bewertung | Aufgabe | Referenzkarte | X-Koordinate | Y-Koordinate
MaP-1 | Einzelprobe | VM-1 | Putz | Wand |  | Treppenhaus | UG- DG | Wand |  |  | 24.3.2026 - 08:22 |  |  |  | Treppenhaus -UG- DG -Wand _MaP-1_26-03-24.jpg | Treppenhaus -UG- DG -Wand _MaP-1_detail_26-03-24.jpg |  | - |  | Asbest | Asbest: Widerlegt
MaP-2 | Einzelprobe | VM-4 | Plattenkleber | Boden |  | Treppenhaus | UG- DG | Boden |  |  | 24.3.2026 - 08:23 |  |  |  | Treppenhaus -UG- DG -Boden _MaP-2_26-03-24.jpg | Treppenhaus -UG- DG -Boden _MaP-2_detail_26-03-24.jpg |  | - |  | Asbest | Asbest: Widerlegt
MaP-3 | Einzelprobe | VM-2 | Putz | Decke |  | Treppenhaus | UG- DG | Decke |  |  | 24.3.2026 - 08:25 |  |  |  | Treppenhaus -UG- DG -Decke _MaP-3_26-03-24.jpg | Treppenhaus -UG- DG -Decke _MaP-3_detail_26-03-24.jpg |  | - |  | Asbest | Asbest: Widerlegt
MaP-4 | Einzelprobe | VM-1 | Putz | Wand |  | Wohnzimmer / Küche / Gang | 1.OG links | Wand |  |  | 24.3.2026 - 08:40 |  |  |  | Wohnzimmer - Küch...-1.OG li...-Wand _MaP-4_26-03-24.jpg | Wohnzimmer - Küch...-1.OG li...-Wand _MaP-4_detail_26-03-24.jpg |  | - |  | Asbest | Asbest: Widerlegt
MaP-5 | Einzelprobe | VM-3 | Plattenkleber | Wand |  | Küche | 1. OG | Wand |  |  | 24.3.2026 - 08:42 |  |  |  | Küche -1. OG -Wand _MaP-5_26-03-24.jpg | Küche -1. OG -Wand _MaP-5_detail_26-03-24.jpg |  | - |  | Asbest | Asbest: Widerlegt
MaP-6 | Einzelprobe | VM-5 | Putz | Decke |  | Wohnzimmer / Küche / Gang | 1.OG links | Decke |  |  | 24.3.2026 - 08:42 |  |  |  | Wohnzimmer - Küch...-1.OG li...-Decke _MaP-6_26-03-24.jpg | Wohnzimmer - Küch...-1.OG li...-Decke _MaP-6_detail_26-03-24.jpg |  | - |  | Asbest | Asbest: Widerlegt
MaP-7 | Einzelprobe | VM-6 | Klebstoffe | Boden |  | gesamte Wohnung | 1. OG links | Boden |  |  | 24.3.2026 - 08:44 |  |  |  | gesamte Wohnung -1. OG l...-Boden _MaP-7_26-03-24.jpg | gesamte Wohnung -1. OG l...-Boden _MaP-7_detail_26-03-24.jpg |  | - |  | Asbest | Asbest: Widerlegt
MaP-8 | Einzelprobe | VM-1 | Putz | Wand |  | Schlafzimmer | 1. OG | Wand |  |  | 24.3.2026 - 08:46 |  |  |  | Schlafzimmer -1. OG -Wand _MaP-8_26-03-24.jpg | Schlafzimmer -1. OG -Wand _MaP-8_detail_26-03-24.jpg |  | - |  | Asbest | Asbest: Widerlegt
MaP-9 | Einzelprobe | VM-2 | Putz | Decke |  | Schlafzimmer | 1. OG | Decke |  |  | 24.3.2026 - 08:47 |  |  |  | Schlafzimmer -1. OG -Decke _MaP-9_26-03-24.jpg | Schlafzimmer -1. OG -Decke _MaP-9_detail_26-03-24.jpg |  | - |  | Asbest | Asbest: Widerlegt
MaP-10 | Einzelprobe | VM-8 | Cushio Vinyl | Boden |  | Bad | 1. OG links | Boden |  |  | 24.3.2026 - 09:02 |  |  |  | Bad -1. OG l...-Boden _MaP-10_26-03-24.jpg | Bad -1. OG l...-Boden _MaP-10_detail_26-03-24.jpg |  | - |  | Asbest | Asbest: Widerlegt
MaP-11 | Einzelprobe | VM-3 | Plattenkleber | Wand |  | Bad | 1. OG links | Wand |  |  | 24.3.2026 - 09:03 |  |  |  | Bad -1. OG l...-Wand _MaP-11_26-03-24.jpg | Bad -1. OG l...-Wand _MaP-11_detail_26-03-24.jpg |  | - |  | Asbest | Asbest: Widerlegt
MaP-12 | Einzelprobe | VM-1 | Putz | Wand |  | Bad | 1. OG links | Wand |  |  | 24.3.2026 - 09:04 |  |  |  | Bad -1. OG l...-Wand _MaP-12_26-03-24.jpg | Bad -1. OG l...-Wand _MaP-12_detail_26-03-24.jpg |  | - |  | Asbest | Asbest: Widerlegt
MaP-13 | Einzelprobe | VM-2 | Putz | Decke |  | Bad | 1. OG links | Decke |  |  | 24.3.2026 - 09:05 |  |  |  | Bad -1. OG l...-Decke _MaP-13_26-03-24.jpg | Bad -1. OG l...-Decke _MaP-13_detail_26-03-24.jpg |  | - |  | Asbest | Asbest: Widerlegt
MaP-14 | Einzelprobe | VM-6 | Klebstoffe | Boden |  | Küche / Bad | 1. OG rechts | Boden |  |  | 24.3.2026 - 09:15 |  |  |  | Küche - Bad -1. OG r...-Boden _MaP-14_26-03-24.jpg | Küche - Bad -1. OG r...-Boden _MaP-14_detail_26-03-24.jpg |  | - |  | Asbest | Asbest: Widerlegt
MaP-15 | Einzelprobe | VM-3 | Plattenkleber | Wand |  | Küche | 1. OG rechts | Wand |  |  | 24.3.2026 - 09:16 |  |  |  | Küche -1. OG r...-Wand _MaP-15_26-03-24.jpg | Küche -1. OG r...-Wand _MaP-15_detail_26-03-24.jpg |  | - |  | Asbest | Asbest: Widerlegt
MaP-16 | Einzelprobe | VM-1 | Putz | Wand |  | Wohnzimmer / Küche / Gang | 1.OG rechts | Wand |  |  | 24.3.2026 - 09:17 |  |  |  | Wohnzimmer - Küch...-1.OG re...-Wand _MaP-16_26-03-24.jpg | Wohnzimmer - Küch...-1.OG re...-Wand _MaP-16_detail_26-03-24.jpg |  | - |  | Asbest | Asbest: Widerlegt
MaP-17 | Einzelprobe | VM-2 | Putz | Decke |  | Wohnzimmer / Küche / Gang | 1.OG rechts | Decke |  |  | 24.3.2026 - 09:17 |  |  |  | Wohnzimmer - Küch...-1.OG re...-Decke _MaP-17_26-03-24.jpg | Wohnzimmer - Küch...-1.OG re...-Decke _MaP-17_detail_26-03-24.jpg |  | - |  | Asbest | Asbest: Widerlegt
MaP-18 | Einzelprobe | VM-6 | Klebstoffe | Boden |  | Wohnzimmer / Küche / Gang | 1.OG rechts | Boden |  |  | 24.3.2026 - 09:19 |  |  |  | Wohnzimmer - Küch...-1.OG re...-Boden _MaP-18_26-03-24.jpg | Wohnzimmer - Küch...-1.OG re...-Boden _MaP-18_detail_26-03-24.jpg |  | - |  | Asbest | Asbest: Widerlegt
MaP-19 | Einzelprobe | VM-1 | Putz | Wand |  | Schlafzimmer | 1. OG rechts | Wand |  |  | 24.3.2026 - 09:21 |  |  |  | Schlafzimmer -1. OG r...-Wand _MaP-19_26-03-24.jpg | Schlafzimmer -1. OG r...-Wand _MaP-19_detail_26-03-24.jpg |  | - |  | Asbest | Asbest: Widerlegt
MaP-20 | Einzelprobe | VM-2 | Putz | Decke |  | Schlafzimmer | 1. OG rechts | Decke |  |  | 24.3.2026 - 09:22 |  |  |  | Schlafzimmer -1. OG r...-Decke _MaP-20_26-03-24.jpg | Schlafzimmer -1. OG r...-Decke _MaP-20_detail_26-03-24.jpg |  | - |  | Asbest | Asbest: Widerlegt
MaP-21 | Einzelprobe | VM-3 | Plattenkleber | Wand |  | Bad | 1. OG rechts | Wand |  |  | 24.3.2026 - 09:26 |  |  |  | Bad -1. OG r...-Wand _MaP-21_26-03-24.jpg | Bad -1. OG r...-Wand _MaP-21_detail_26-03-24.jpg |  | - |  | Asbest | Asbest: Widerlegt
MaP-22 | Einzelprobe | VM-1 | Putz | Wand |  | Bad | 1. OG rechts | Wand |  |  | 24.3.2026 - 09:26 |  |  |  | Bad -1. OG r...-Wand _MaP-22_26-03-24.jpg | Bad -1. OG r...-Wand _MaP-22_detail_26-03-24.jpg |  | - |  | Asbest | Asbest: Widerlegt
MaP-23 | Einzelprobe | VM-2 | Putz | Decke |  | Bad | 1. OG rechts | Decke |  |  | 24.3.2026 - 09:27 |  |  |  | Bad -1. OG r...-Decke _MaP-23_26-03-24.jpg | Bad -1. OG r...-Decke _MaP-23_detail_26-03-24.jpg |  | - |  | Asbest | Asbest: Widerlegt
MaP-24 | Einzelprobe | VM-3 | Plattenkleber | Wand |  | Bad | EG rechts | Wand |  |  | 24.3.2026 - 09:34 |  |  |  | Bad -EG rechts -Wand _MaP-24_26-03-24.jpg | Bad -EG rechts -Wand _MaP-24_detail_26-03-24.jpg |  | - |  | Asbest | Asbest: Widerlegt
MaP-25 | Einzelprobe | VM-1 | Putz | Wand |  | Bad | EG rechts | Wand |  |  | 24.3.2026 - 09:35 |  |  |  | Bad -EG rechts -Wand _MaP-25_26-03-24.jpg | Bad -EG rechts -Wand _MaP-25_detail_26-03-24.jpg |  | - |  | Asbest | Asbest: Widerlegt
MaP-26 | Einzelprobe | VM-2 | Putz | Decke |  | Bad | EG rechts | Decke |  |  | 24.3.2026 - 09:35 |  |  |  | Bad -EG rechts -Decke _MaP-26_26-03-24.jpg | Bad -EG rechts -Decke _MaP-26_detail_26-03-24.jpg |  | - |  | Asbest | Asbest: Widerlegt
MaP-27 | Einzelprobe | VM-1 | Putz | Wand |  | Wohnzimmer / Küche / Gang | EG rechts | Wand |  |  | 24.3.2026 - 09:41 |  |  |  | Wohnzimmer - Küch...-EG rechts -Wand _MaP-27_26-03-24.jpg | Wohnzimmer - Küch...-EG rechts -Wand _MaP-27_detail_26-03-24.jpg |  | - |  | Asbest | Asbest: Widerlegt
MaP-28 | Einzelprobe | VM-2 | Putz | Decke |  | Wohnzimmer / Küche / Gang | EG rechts | Decke |  |  | 24.3.2026 - 09:42 |  |  |  | Wohnzimmer - Küch...-EG rechts -Decke _MaP-28_26-03-24.jpg | Wohnzimmer - Küch...-EG rechts -Decke _MaP-28_detail_26-03-24.jpg |  | - |  | Asbest | Asbest: Widerlegt
MaP-29 | Einzelprobe | VM-6 | Klebstoffe | Boden |  | gesamte Wohnung | EG rechts | Boden |  |  | 24.3.2026 - 09:43 |  |  |  | gesamte Wohnung -EG rechts -Boden _MaP-29_26-03-24.jpg | gesamte Wohnung -EG rechts -Boden _MaP-29_detail_26-03-24.jpg |  | - |  | Asbest | Asbest: Widerlegt
MaP-30 | Einzelprobe | VM-1 | Putz | Wand |  | Schlafzimmer | EG rechts | Wand |  |  | 24.3.2026 - 09:43 |  |  |  | Schlafzimmer -EG rechts -Wand _MaP-30_26-03-24.jpg | Schlafzimmer -EG rechts -Wand _MaP-30_detail_26-03-24.jpg |  | - |  | Asbest | Asbest: Widerlegt
MaP-31 | Einzelprobe | VM-2 | Putz | Decke |  | Schlafzimmer | EG rechts | Decke |  |  | 24.3.2026 - 09:44 |  |  |  | Schlafzimmer -EG rechts -Decke _MaP-31_26-03-24.jpg | Schlafzimmer -EG rechts -Decke _MaP-31_detail_26-03-24.jpg |  | - |  | Asbest | Asbest: Widerlegt
MaP-32 | Einzelprobe | VM-1 | Putz | Wand |  | Fassade | EG- DG | Wand |  |  | 24.3.2026 - 09:46 |  |  |  | Fassade -EG- DG -Wand _MaP-32_26-03-24.jpg | Fassade -EG- DG -Wand _MaP-32_detail_26-03-24.jpg |  | - |  | Asbest | Asbest: Widerlegt
MaP-33 | Einzelprobe | VM-9 | Anschlagkitt | Fensterrahmen |  | Fensterrahmen | UG - DG | Anschlagkitt |  |  | 24.3.2026 - 09:47 |  |  |  | Fensterrahmen -UG - DG -Anschla..._MaP-33_26-03-24.jpg | Fensterrahmen -UG - DG -Anschla..._MaP-33_detail_26-03-24.jpg |  | - |  | Asbest | Asbest: Widerlegt
VB-1 | Visueller Befund | VM-10 | Faserzement | Elektrotableau |  | Keller | UG | Elektrotableau |  |  | 24.3.2026 - 08:26 |  |  |  | Keller -UG -Elektro..._VB-1_26-03-24.jpg | Keller -UG -Elektro..._VB-1_detail_26-03-24.jpg |  | - |  | Asbest | Asbest: Widerlegt
VB-2 | Visueller Befund | VM-11 | Faserzement | Fallrohr |  | gesamtes Haus | UG - DG | Fallrohr |  |  | 24.3.2026 - 09:31 |  |  |  | gesamtes Haus -UG - DG -Fallrohr _VB-2_26-03-24.jpg | gesamtes Haus -UG - DG -Fallrohr _VB-2_detail_26-03-24.jpg |  | - |  | Asbest | Asbest: Widerlegt