## Report
Bezeichnung Befund | Art | Verdachtsmoment | Material | Zugehöriges Bauteil | Farbe | Gebäude/Bereich | Stockwerk/Ebene | Raum/Teilbereich | Bemerkung Probe/Befund | Bemerkung Verdachtsmoment | Erfassungszeitpunkt | Probenehmer | Überblick | Detail | Dateiname Überblick | Dateiname Detail | Menge | Einheit | Mischprobe | Verdacht | Einstufung | Angenommene Trefferwahrscheinlichkeit | Einheit | Aussagesicherheit | Einheit | Risikomenge | Einheit | Begründung | Ergebnis Analytik | Bewertung | Aufgabe | Referenzkarte | X-Koordinate | Y-Koordinate
MaP-1 | Einzelprobe | VM-1 | Putz | Wand |  | Estrich | DG | Wand |  |  | 25.3.2026 - 09:21 |  |  |  | Estrich -DG -Wand _MaP-1_26-03-25.jpg | Estrich -DG -Wand _MaP-1_detail_26-03-25.jpg |  | - |  | Asbest | Asbest: Widerlegt | [10 empty] | DG | 573.3073 | 648.6224
MaP-2 | Einzelprobe | VM-1 | Putz | Wand |  | Dachzimner | DG | Wand |  |  | 25.3.2026 - 09:22 |  |  |  | Dachzimner -DG-Wand _MaP-2_26-03-25.jpg | Dachzimner -DG-Wand _MaP-2_detail_26-03-25.jpg |  | - |  | Asbest | Asbest: Widerlegt | [10 empty] | DG | 883.699 | 797.7788
MaP-3 | Einzelprobe | VM-3 | Putz | Decke |  | Dachzimner | DG | Decke |  |  | 25.3.2026 - 09:24 |  |  |  | Dachzimner -DG-Decke _MaP-3_26-03-25.jpg | Dachzimner -DG-Decke _MaP-3_detail_26-03-25.jpg |  | - |  | Asbest | Asbest: Widerlegt | [10 empty] | DG | 850.5 | 650.5
MaP-4 | Einzelprobe | VM-4 | Plattenkleber | Wand / Boden |  | Dusche | DG | Wand / Boden |  |  | 25.3.2026 - 09:27 |  |  |  | Dusche -DG -Wand - ..._MaP-4_26-03-25.jpg | Dusche -DG -Wand - ..._MaP-4_detail_26-03-25.jpg |  | - |  | Asbest | Asbest: Widerlegt | [10 empty] | DG | 668.0965 | 630.1127
MaP-5 | Einzelprobe | VM-1 | Putz | Wand |  | Treppenhaus | DG-UG | Wand |  |  | 25.3.2026 - 09:29 |  |  |  | Treppenhaus -DG-UG -Wand _MaP-5_26-03-25.jpg | Treppenhaus -DG-UG -Wand _MaP-5_detail_26-03-25.jpg |  | - |  | Asbest | Asbest: Widerlegt | [10 empty] | DG | 417.5 | 678.5
MaP-6 | Einzelprobe | VM-3 | Putz | Decke |  | Treppenhaus | DG-UG | Decke |  |  | 25.3.2026 - 09:30 |  |  |  | Treppenhaus -DG-UG -Decke _MaP-6_26-03-25.jpg | Treppenhaus -DG-UG -Decke _MaP-6_detail_26-03-25.jpg |  | - |  | Asbest | Asbest: Widerlegt | [10 empty] | DG | 410.5 | 720.5
MaP-7 | Einzelprobe | VM-1 | Putz | Wand |  | Bad | OG | Wand |  |  | 25.3.2026 - 09:33 |  |  |  | Bad -OG -Wand _MaP-7_26-03-25.jpg | Bad -OG -Wand _MaP-7_detail_26-03-25.jpg |  | - |  | Asbest | Asbest: Widerlegt | [10 empty] | OG | 743.3506 | 1148.5889
MaP-8 | Einzelprobe | VM-3 | Putz | Decke |  | Bad | OG | Wand |  |  | 25.3.2026 - 09:34 |  |  |  | Bad -OG -Wand _MaP-8_26-03-25.jpg | Bad -OG -Wand _MaP-8_detail_26-03-25.jpg |  | - |  | Asbest | Asbest: Widerlegt | [10 empty] | OG | 702.8747 | 1029.2467
MaP-9 | Einzelprobe | VM-4 | Plattenkleber | Wand / Boden |  | Bad | OG | Wand |  |  | 25.3.2026 - 09:34 |  |  |  | Bad -OG -Wand _MaP-9_26-03-25.jpg | Bad -OG -Wand _MaP-9_detail_26-03-25.jpg |  | - |  | Asbest | Asbest: Widerlegt | [10 empty] | OG | 598.9671 | 1025.2502
MaP-10 | Einzelprobe | VM-1 | Putz | Wand |  | Schlafzimmer | OG | Wand |  |  | 25.3.2026 - 09:37 |  |  |  | Schlafzimmer -OG -Wand _MaP-10_26-03-25.jpg | Schlafzimmer -OG -Wand _MaP-10_detail_26-03-25.jpg |  | - |  | Asbest | Asbest: Widerlegt | [10 empty] | OG | 804.784 | 986.2849
MaP-11 | Einzelprobe | VM-3 | Putz | Decke |  | Schlafzimmer | OG | Decke |  |  | 25.3.2026 - 09:37 |  |  |  | Schlafzimmer -OG -Decke _MaP-11_26-03-25.jpg | Schlafzimmer -OG -Decke _MaP-11_detail_26-03-25.jpg |  | - |  | Asbest | Asbest: Widerlegt | [10 empty] | OG | 933.6693 | 1024.2511
MaP-12 | Einzelprobe | VM-1 | Putz | Wand |  | Wohnzimmer / Küche | EG | Wand |  |  | 25.3.2026 - 09:45 |  |  |  | Wohnzimmer - Küche -EG -Wand _MaP-12_26-03-25.jpg | Wohnzimmer - Küche -EG -Wand _MaP-12_detail_26-03-25.jpg |  | - |  | Asbest | Asbest: Widerlegt | [10 empty] | EG | 770.5 | 714
MaP-13 | Einzelprobe | VM-3 | Putz | Decke |  | Wohnzimmer / Küche | EG | Decke |  |  | 25.3.2026 - 09:45 |  |  |  | Wohnzimmer - Küche -EG -Decke _MaP-13_26-03-25.jpg | Wohnzimmer - Küche -EG -Decke _MaP-13_detail_26-03-25.jpg |  | - |  | Asbest | Asbest: Widerlegt | [10 empty] | EG | 765.5 | 649
MaP-14 | Einzelprobe | VM-1 | Putz | Wand |  | Keller | UG | Wand |  |  | 25.3.2026 - 09:54 |  |  |  | Keller -UG -Wand _MaP-14_26-03-25.jpg | Keller -UG -Wand _MaP-14_detail_26-03-25.jpg |  | - |  | Asbest | Asbest: Widerlegt | [10 empty] | UG | 660.0111 | 676.46
MaP-15 | Einzelprobe | VM-4 | Plattenkleber | Wand / Boden |  | Keller / Waschküche | UG | Boden |  |  | 25.3.2026 - 09:57 |  |  |  | Keller - Waschküche -UG -Boden _MaP-15_26-03-25.jpg | Keller - Waschküche -UG -Boden _MaP-15_detail_26-03-25.jpg |  | - |  | Asbest | Asbest: Widerlegt | [10 empty] | UG | 586.1578 | 759.6511
MaP-16 | Einzelprobe | VM-4 | Plattenkleber | Wand / Boden |  | Garage | EG | Wand / Boden |  |  | 25.3.2026 - 10:16 |  |  |  | Garage -EG -Wand - ..._MaP-16_26-03-25.jpg | Garage -EG -Wand - ..._MaP-16_detail_26-03-25.jpg |  | - |  | Asbest | Asbest: Widerlegt | [10 empty] | EG | 334.6228 | 453.0203
MaP-17 | Einzelprobe | VM-3 | Putz | Decke |  | Garage | EG | Wand / Decke |  |  | 25.3.2026 - 10:23 |  |  |  | Garage -EG -Wand - ..._MaP-17_26-03-25.jpg | Garage -EG -Wand - ..._MaP-17_detail_26-03-25.jpg |  | - |  | Asbest | Asbest: Widerlegt | [10 empty] | EG | 569.5 | 499
MaP-18 | Einzelprobe | VM-1 | Putz | Wand |  | Fassade | EG-DG | Wand |  |  | 25.3.2026 - 10:31 |  |  |  | Fassade -EG-DG -Wand _MaP-18_26-03-25.jpg | Fassade -EG-DG -Wand _MaP-18_detail_26-03-25.jpg |  | - |  | Asbest | Asbest: Widerlegt | [10 empty] | EG | 524.5 | 118
VB-1 | Visueller Befund | VM-4 | Plattenkleber | Wand / Boden |  | WC | EG | Wand / Decke |  |  | 25.3.2026 - 09:39 |  |  |  | WC -EG -Wand - ..._VB-1_26-03-25.jpg | WC -EG -Wand - ..._VB-1_detail_26-03-25.jpg |  | - |  | Asbest | Asbest: Widerlegt | [10 empty] | EG | 509.3032 | 917.6763
VB-2 | Visueller Befund | VM-6 | Faserzement | Elektrotableau |  | Heizraum | UG | Elektrotableau |  |  | 25.3.2026 - 09:49 |  |  |  | Heizraum -UG -Elektro..._VB-2_26-03-25.jpg | Heizraum -UG -Elektro..._VB-2_detail_26-03-25.jpg |  | - |  | Asbest | Asbest: Widerlegt | [10 empty] | UG | 353.5622 | 989.7