## Report
Bezeichnung Befund | Art | Verdachtsmoment | Material | Zugehöriges Bauteil | Farbe | Gebäude/Bereich | Stockwerk/Ebene | Raum/Teilbereich | Bemerkung Probe/Befund | Bemerkung Verdachtsmoment | Erfassungszeitpunkt | Probenehmer | Überblick | Detail | Dateiname Überblick | Dateiname Detail | Menge | Einheit | Mischprobe | Verdacht | Einstufung | Angenommene Trefferwahrscheinlichkeit | Einheit | Aussagesicherheit | Einheit | Risikomenge | Einheit | Begründung | Ergebnis Analytik | Bewertung | Aufgabe | Referenzkarte | X-Koordinate | Y-Koordinate
MaP-1 | Einzelprobe | VM-1 | Putz | Wand |  | Hobyraum | UG | Wand |  |  | 26.3.2026 - 10:32 |  |  |  | Hobyraum -UG -Wand _MaP-1_26-03-26.jpg | Hobyraum -UG -Wand _MaP-1_detail_26-03-26.jpg |  | - |  | Asbest | Asbest: Widerlegt
MaP-2 | Einzelprobe | VM-2 | Putz | Decke |  | Hobyraum | UG | Decke |  |  | 26.3.2026 - 10:37 |  |  |  | Hobyraum -UG -Decke _MaP-2_26-03-26.jpg | Hobyraum -UG -Decke _MaP-2_detail_26-03-26.jpg |  | - |  | Asbest | Asbest: Widerlegt
MaP-3 | Einzelprobe | VM-13 | Klebstoffe | Boden |  | Hobyraum | UG | Boden |  |  | 26.3.2026 - 10:38 |  |  |  | Hobyraum -UG -Boden _MaP-3_26-03-26.jpg | Hobyraum -UG -Boden _MaP-3_detail_26-03-26.jpg |  | - |  | Asbest | Asbest: Widerlegt
MaP-4 | Einzelprobe | VM-5 | Cushio Vinyl | Boden |  | Gang | UG | Boden |  |  | 26.3.2026 - 10:41 |  |  |  | Gang -UG -Boden _MaP-4_26-03-26.jpg | Gang -UG -Boden _MaP-4_detail_26-03-26.jpg | 20 | m² |  | Asbest | Asbest: Bestätigt
MaP-5 | Einzelprobe | VM-4 | Plattenkleber | Boden |  | Heizraum | UG | Boden |  |  | 26.3.2026 - 10:50 |  |  |  | Heizraum -UG -Boden _MaP-5_26-03-26.jpg | Heizraum -UG -Boden _MaP-5_detail_26-03-26.jpg |  | - |  | Asbest | Asbest: Widerlegt
MaP-6 | Einzelprobe | VM-7 | Kleber | Decke |  | Garage | UG | Decke |  |  | 26.3.2026 - 10:53 |  |  |  | Garage -UG -Decke _MaP-6_26-03-26.jpg | Garage -UG -Decke _MaP-6_detail_26-03-26.jpg |  | - |  | Asbest | Asbest: Widerlegt
MaP-7 | Einzelprobe | VM-4 | Plattenkleber | Boden |  | Garage | UG | Boden |  |  | 26.3.2026 - 10:54 |  |  |  | Garage -UG -Boden _MaP-7_26-03-26.jpg | Garage -UG -Boden _MaP-7_detail_26-03-26.jpg |  | - |  | Asbest | Asbest: Widerlegt
MaP-8 | Einzelprobe | VM-4 | Plattenkleber | Boden |  | Gang / Treppenhaus | EG- UG | Boden |  |  | 26.3.2026 - 10:59 |  |  |  | Gang - Treppenhaus -EG- UG -Boden _MaP-8_26-03-26.jpg | Gang - Treppenhaus -EG- UG -Boden _MaP-8_detail_26-03-26.jpg |  | - |  | Asbest | Asbest: Widerlegt
MaP-9 | Einzelprobe | VM-3 | Plattenkleber | Wand |  | Gang / Treppenhaus | EG- UG | Sockel |  |  | 26.3.2026 - 11:06 |  |  |  | Gang - Treppenhaus -EG- UG -Sockel _MaP-9_26-03-26.jpg | Gang - Treppenhaus -EG- UG -Sockel _MaP-9_detail_26-03-26.jpg |  | - |  | Asbest | Asbest: Widerlegt
MaP-10 | Einzelprobe | VM-5 | Cushio Vinyl | Boden |  | Waschküche | EG | Boden |  |  | 26.3.2026 - 11:13 |  |  |  | Waschküche -EG -Boden _MaP-10_26-03-26.jpg | Waschküche -EG -Boden _MaP-10_detail_26-03-26.jpg | 15 | m² |  | Asbest | Asbest: Bestätigt
MaP-11 | Einzelprobe | VM-1 | Putz | Wand |  | Waschküche | EG | Wand |  |  | 26.3.2026 - 11:14 |  |  |  | Waschküche -EG -Wand _MaP-11_26-03-26.jpg | Waschküche -EG -Wand _MaP-11_detail_26-03-26.jpg |  | - |  | Asbest | Asbest: Widerlegt
MaP-12 | Einzelprobe | VM-2 | Putz | Decke |  | Waschküche | EG | Decke |  |  | 26.3.2026 - 11:15 |  |  |  | Waschküche -EG -Decke _MaP-12_26-03-26.jpg | Waschküche -EG -Decke _MaP-12_detail_26-03-26.jpg |  | - |  | Asbest | Asbest: Widerlegt
MaP-13 | Einzelprobe | VM-1 | Putz | Wand |  | Gang / Treppenhaus | UG -OG | Wand |  |  | 26.3.2026 - 11:19 |  |  |  | Gang - Treppenhaus -UG -OG -Wand _MaP-13_26-03-26.jpg | Gang - Treppenhaus -UG -OG -Wand _MaP-13_detail_26-03-26.jpg |  | - |  | Asbest | Asbest: Widerlegt
MaP-14 | Einzelprobe | VM-2 | Putz | Decke |  | Gang / Treppenhaus | UG -OG | Decke |  |  | 26.3.2026 - 11:20 |  |  |  | Gang - Treppenhaus -UG -OG -Decke _MaP-14_26-03-26.jpg | Gang - Treppenhaus -UG -OG -Decke _MaP-14_detail_26-03-26.jpg |  | - |  | Asbest | Asbest: Widerlegt
MaP-15 | Einzelprobe | VM-3 | Plattenkleber | Wand |  | WC | EG | Wand |  |  | 26.3.2026 - 11:26 |  |  |  | WC -EG -Wand _MaP-15_26-03-26.jpg | WC -EG -Wand _MaP-15_detail_26-03-26.jpg |  | - |  | Asbest | Asbest: Widerlegt
MaP-16 | Einzelprobe | VM-1 | Putz | Wand |  | WC | EG | Wand |  |  | 26.3.2026 - 11:31 |  |  |  | WC -EG -Wand _MaP-16_26-03-26.jpg | WC -EG -Wand _MaP-16_detail_26-03-26.jpg |  | - |  | Asbest | Asbest: Widerlegt
MaP-17 | Einzelprobe | VM-4 | Plattenkleber | Boden |  | WC | EG | Boden |  |  | 26.3.2026 - 11:32 |  |  |  | WC -EG -Boden _MaP-17_26-03-26.jpg | WC -EG -Boden _MaP-17_detail_26-03-26.jpg |  | - |  | Asbest | Asbest: Widerlegt
MaP-18 | Einzelprobe | VM-8 | Asbestschnüre | Cheminée |  | Wohnzimmer | EG | Cheminée |  |  | 26.3.2026 - 11:35 |  |  |  | Wohnzimmer -EG -Cheminée _MaP-18_26-03-26.jpg | Wohnzimmer -EG -Cheminée _MaP-18_detail_26-03-26.jpg | 2 | m |  | Asbest | Asbest: Bestätigt
MaP-19 | Einzelprobe | VM-1 | Putz | Wand |  | Wohnzimmer | EG | Wand |  |  | 26.3.2026 - 11:38 |  |  |  | Wohnzimmer -EG -Wand _MaP-19_26-03-26.jpg | Wohnzimmer -EG -Wand _MaP-19_detail_26-03-26.jpg |  | - |  | Asbest | Asbest: Widerlegt
MaP-20 | Einzelprobe | VM-2 | Putz | Decke |  | Wohnzimmer | EG | Decke |  |  | 26.3.2026 - 11:39 |  |  |  | Wohnzimmer -EG -Decke _MaP-20_26-03-26.jpg | Wohnzimmer -EG -Decke _MaP-20_detail_26-03-26.jpg |  | - |  | Asbest | Asbest: Widerlegt
MaP-21 | Einzelprobe | VM-1 | Putz | Wand |  | Küche | EG | Wand |  |  | 26.3.2026 - 11:42 |  |  |  | Küche -EG -Wand _MaP-21_26-03-26.jpg | Küche -EG -Wand _MaP-21_detail_26-03-26.jpg |  | - |  | Asbest | Asbest: Widerlegt
MaP-22 | Einzelprobe | VM-2 | Putz | Decke |  | Küche | EG | Decke |  |  | 26.3.2026 - 11:43 |  |  |  | Küche -EG -Decke _MaP-22_26-03-26.jpg | Küche -EG -Decke _MaP-22_detail_26-03-26.jpg |  | - |  | Asbest | Asbest: Widerlegt
MaP-23 | Einzelprobe | VM-1 | Putz | Wand |  | Schlafzimmer | OG | Wand |  |  | 26.3.2026 - 11:50 |  |  |  | Schlafzimmer-OG -Wand _MaP-23_26-03-26.jpg | Schlafzimmer-OG -Wand _MaP-23_detail_26-03-26.jpg |  | - |  | Asbest | Asbest: Widerlegt
MaP-24 | Einzelprobe | VM-4 | Plattenkleber | Boden |  | Balkon | OG | Boden |  |  | 26.3.2026 - 11:56 |  |  |  | Balkon -OG -Boden _MaP-24_26-03-26.jpg | Balkon -OG -Boden _MaP-24_detail_26-03-26.jpg |  | - |  | Asbest | Asbest: Widerlegt
MaP-25 | Einzelprobe | VM-4 | Plattenkleber | Boden |  | Balkon | EG | Boden |  |  | 26.3.2026 - 14:26 |  |  |  | Balkon -EG -Boden _MaP-25_26-03-26.jpg | Balkon -EG -Boden _MaP-25_detail_26-03-26.jpg |  | - |  | Asbest | Asbest: Widerlegt
MaP-26 | Einzelprobe | VM-4 | Plattenkleber | Boden |  | Terrasse | EG | Boden |  |  | 26.3.2026 - 14:30 |  |  |  | Terrasse -EG -Boden _MaP-26_26-03-26.jpg | Terrasse -EG -Boden _MaP-26_detail_26-03-26.jpg |  | - |  | Asbest | Asbest: Widerlegt
MaP-27 | Einzelprobe | VM-1 | Putz | Wand |  | Fassade | EG- DG | Wand |  |  | 26.3.2026 - 14:32 |  |  |  | Fassade -EG- DG -Wand _MaP-27_26-03-26.jpg | Fassade -EG- DG -Wand _MaP-27_detail_26-03-26.jpg |  | - |  | Asbest | Asbest: Widerlegt
VB-1 | Visueller Befund | VM-12 | Faserzement | Elektrotableau |  | Heizraum | UG | Elektrotableau |  |  | 26.3.2026 - 10:42 |  |  |  | Heizraum -UG -Elektro..._VB-1_26-03-26.jpg | Heizraum -UG -Elektro..._VB-1_detail_26-03-26.jpg | 1 | Stück |  | Asbest | Asbest: Bestätigt | 80 | % | 0 | % | 0.8 | Stück
VB-2 | Visueller Befund | VM-6 | Asbestschnüre | Rohreinführung |  | Heizraum | UG | Rohreinführung |  |  | 26.3.2026 - 10:43 |  |  |  | Heizraum -UG -Rohrein..._VB-2_26-03-26.jpg | Heizraum -UG -Rohrein..._VB-2_detail_26-03-26.jpg |  | - |  | Asbest | Asbest: Bestätigt
VB-3 | Visueller Befund | VM-9 | Faserzement | Cheminée |  | Wohnzimmer | EG | Cheminée |  |  | 26.3.2026 - 11:15 |  |  |  | Wohnzimmer -EG -Cheminée _VB-3_26-03-26.jpg | Wohnzimmer -EG -Cheminée _VB-3_detail_26-03-26.jpg |  | - |  | Asbest | Asbest: Ungeklärt
VB-4 | Visueller Befund | VM-10 | Faserzement | Unterdach |  | Estrich | DG | Wand |  |  | 26.3.2026 - 11:54 |  |  |  | Estrich -DG -Wand _VB-4_26-03-26.jpg | Estrich -DG -Wand _VB-4_detail_26-03-26.jpg |  | - |  | Asbest | Asbest: Bestätigt
VB-5 | Visueller Befund | VM-10 | Faserzement | Unterdach |  | Estrich | DG | Unterdach |  |  | 26.3.2026 - 11:54 |  |  |  | Estrich -DG -Unterdach _VB-5_26-03-26.jpg | Estrich -DG -Unterdach _VB-5_detail_26-03-26.jpg |  | - |  | Asbest | Asbest: Bestätigt