## Report
Bezeichnung Befund | Art | Verdachtsmoment | Material | Zugehöriges Bauteil | Farbe | Gebäude/Bereich | Stockwerk/Ebene | Raum/Teilbereich | Bemerkung Probe/Befund | Bemerkung Verdachtsmoment | Erfassungszeitpunkt | Probenehmer | Überblick | Detail | Dateiname Überblick | Dateiname Detail | Menge | Einheit | Mischprobe | Verdacht | Einstufung | Angenommene Trefferwahrscheinlichkeit | Einheit | Aussagesicherheit | Einheit | Risikomenge | Einheit | Begründung | Ergebnis Analytik | Bewertung | Aufgabe | Referenzkarte | X-Koordinate | Y-Koordinate
MaP-1 | Einzelprobe | VM-3 | Putz | Wand |  | Küche | EG | Wand |  |  | 30.3.2026 - 10:54 |  |  |  | Küche -EG -Wand _MaP-1_26-03-30.jpg | Küche -EG -Wand _MaP-1_detail_26-03-30.jpg |  | - |  | Asbest | Asbest: Widerlegt
MaP-2 | Einzelprobe | VM-4 | Putz | Decke |  | Küche | EG | Decke |  |  | 30.3.2026 - 10:55 |  |  |  | Küche -EG -Decke _MaP-2_26-03-30.jpg | Küche -EG -Decke _MaP-2_detail_26-03-30.jpg |  | - |  | Asbest | Asbest: Widerlegt
MaP-3 | Einzelprobe | VM-2 | Plattenkleber | Wand |  | Küche | EG | Wand |  |  | 30.3.2026 - 10:56 |  |  |  | Küche -EG -Wand _MaP-3_26-03-30.jpg | Küche -EG -Wand _MaP-3_detail_26-03-30.jpg |  | - |  | Asbest | Asbest: Widerlegt
MaP-4 | Einzelprobe | VM-1 | Plattenkleber | Boden |  | Küche | EG | Boden |  |  | 30.3.2026 - 10:56 |  |  |  | Küche -EG -Boden _MaP-4_26-03-30.jpg | Küche -EG -Boden _MaP-4_detail_26-03-30.jpg |  | - |  | Asbest | Asbest: Widerlegt
MaP-5 | Einzelprobe | VM-3 | Putz | Wand |  | Treppenhaus / Gang | EG - UG | Wand |  |  | 30.3.2026 - 10:57 |  |  |  | Treppenhaus - Gang -EG - UG -Wand _MaP-5_26-03-30.jpg | Treppenhaus - Gang -EG - UG -Wand _MaP-5_detail_26-03-30.jpg |  | - |  | Asbest | Asbest: Widerlegt
MaP-6 | Einzelprobe | VM-1 | Plattenkleber | Boden |  | Treppenhaus / Gang / Esszimmer | EG - UG | Boden |  |  | 30.3.2026 - 10:58 |  |  |  | Treppenhaus - Gan...-EG - UG -Boden _MaP-6_26-03-30.jpg | Treppenhaus - Gan...-EG - UG -Boden _MaP-6_detail_26-03-30.jpg |  | - |  | Asbest | Asbest: Widerlegt
MaP-7 | Einzelprobe | VM-2 | Plattenkleber | Wand |  | Treppenhaus / Gang / Esszimmer | EG - UG | Sockel |  |  | 30.3.2026 - 10:59 |  |  |  | Treppenhaus - Gan...-EG - UG -Sockel _MaP-7_26-03-30.jpg | Treppenhaus - Gan...-EG - UG -Sockel _MaP-7_detail_26-03-30.jpg |  | - |  | Asbest | Asbest: Widerlegt
MaP-8 | Einzelprobe | VM-4 | Putz | Decke |  | Treppenhaus / Gang | EG - UG | Decke |  |  | 30.3.2026 - 11:01 |  |  |  | Treppenhaus - Gang -EG - UG -Decke _MaP-8_26-03-30.jpg | Treppenhaus - Gang -EG - UG -Decke _MaP-8_detail_26-03-30.jpg |  | - |  | Asbest | Asbest: Widerlegt
MaP-9 | Einzelprobe | VM-2 | Plattenkleber | Wand |  | Dusche | EG | Wand |  |  | 30.3.2026 - 11:06 |  |  |  | Dusche -EG -Wand _MaP-9_26-03-30.jpg | Dusche -EG -Wand _MaP-9_detail_26-03-30.jpg |  | - |  | Asbest | Asbest: Widerlegt
MaP-10 | Einzelprobe | VM-1 | Plattenkleber | Boden |  | Dusche | EG | Boden |  |  | 30.3.2026 - 11:07 |  |  |  | Dusche -EG -Boden _MaP-10_26-03-30.jpg | Dusche -EG -Boden _MaP-10_detail_26-03-30.jpg |  | - |  | Asbest | Asbest: Widerlegt
MaP-11 | Einzelprobe | VM-4 | Putz | Decke |  | Dusche | EG | Decke |  |  | 30.3.2026 - 11:08 |  |  |  | Dusche -EG -Decke _MaP-11_26-03-30.jpg | Dusche -EG -Decke _MaP-11_detail_26-03-30.jpg |  | - |  | Asbest | Asbest: Widerlegt
MaP-12 | Einzelprobe | VM-3 | Putz | Wand |  | Wohnzimner / Esszimmer | EG | Wand |  |  | 30.3.2026 - 11:13 |  |  |  | Wohnzimner - Essz...-EG -Wand _MaP-12_26-03-30.jpg | Wohnzimner - Essz...-EG -Wand _MaP-12_detail_26-03-30.jpg |  | - |  | Asbest | Asbest: Widerlegt
MaP-13 | Einzelprobe | VM-1 | Plattenkleber | Boden |  | Wohnzimner / Esszimmer | EG | Boden |  |  | 30.3.2026 - 11:14 |  |  |  | Wohnzimner - Essz...-EG -Boden _MaP-13_26-03-30.jpg | Wohnzimner - Essz...-EG -Boden _MaP-13_detail_26-03-30.jpg |  | - |  | Asbest | Asbest: Widerlegt
MaP-14 | Einzelprobe | VM-5 | Klebstoffe | Boden |  | Wohnzimmer | EG | Boden |  |  | 30.3.2026 - 11:14 |  |  |  | Wohnzimmer -EG -Boden _MaP-14_26-03-30.jpg | Wohnzimmer -EG -Boden _MaP-14_detail_26-03-30.jpg |  | - |  | Asbest | Asbest: Widerlegt
MaP-15 | Einzelprobe | VM-5 | Klebstoffe | Boden |  | alle Schlafzimmer | EG | Boden |  |  | 30.3.2026 - 11:28 |  |  |  | alle Schlafzimmer -EG -Boden _MaP-15_26-03-30.jpg | alle Schlafzimmer -EG -Boden _MaP-15_detail_26-03-30.jpg |  | - |  | Asbest | Asbest: Widerlegt
MaP-16 | Einzelprobe | VM-3 | Putz | Wand |  | Schlafzimmer | EG | Wand |  |  | 30.3.2026 - 11:29 |  |  |  | Schlafzimmer -EG -Wand _MaP-16_26-03-30.jpg | Schlafzimmer -EG -Wand _MaP-16_detail_26-03-30.jpg |  | - |  | Asbest | Asbest: Widerlegt
MaP-17 | Einzelprobe | VM-1 | Plattenkleber | Boden |  | Bad | EG | Boden |  |  | 30.3.2026 - 11:30 |  |  |  | Bad -EG -Boden _MaP-17_26-03-30.jpg | Bad -EG -Boden _MaP-17_detail_26-03-30.jpg |  | - |  | Asbest | Asbest: Widerlegt
MaP-18 | Einzelprobe | VM-2 | Plattenkleber | Wand |  | Bad | EG | Wand |  |  | 30.3.2026 - 11:31 |  |  |  | Bad -EG -Wand _MaP-18_26-03-30.jpg | Bad -EG -Wand _MaP-18_detail_26-03-30.jpg |  | - |  | Asbest | Asbest: Widerlegt
MaP-19 | Einzelprobe | VM-5 | Klebstoffe | Boden |  | Schlafzimmer | EG | Boden |  |  | 30.3.2026 - 11:33 |  |  |  | Schlafzimmer -EG -Boden _MaP-19_26-03-30.jpg | Schlafzimmer -EG -Boden _MaP-19_detail_26-03-30.jpg |  | - |  | Asbest | Asbest: Widerlegt
MaP-20 | Einzelprobe | VM-3 | Putz | Wand |  | Heizraum / Hobyraum | UG | Wand |  |  | 30.3.2026 - 11:44 |  |  |  | Heizraum - Hobyraum -UG -Wand _MaP-20_26-03-30.jpg | Heizraum - Hobyraum -UG -Wand _MaP-20_detail_26-03-30.jpg |  | - |  | Asbest | Asbest: Widerlegt
MaP-21 | Einzelprobe | VM-6 | spezielle Anstrich-, Beschichtungsstoffe | Boden |  | Heizraum / Hobyraum | UG | Boden |  |  | 30.3.2026 - 11:46 |  |  |  | Heizraum - Hobyraum -UG -Boden _MaP-21_26-03-30.jpg | Heizraum - Hobyraum -UG -Boden _MaP-21_detail_26-03-30.jpg | 20 | m² |  | PCB | PCB: Bestätigt
MaP-22 | Einzelprobe | VM-3 | Putz | Wand |  | Waschküche | UG | Wand |  |  | 30.3.2026 - 11:54 |  |  |  | Waschküche -UG -Wand _MaP-22_26-03-30.jpg | Waschküche -UG -Wand _MaP-22_detail_26-03-30.jpg |  | - |  | Asbest | Asbest: Widerlegt
MaP-23 | Einzelprobe | VM-6 | spezielle Anstrich-, Beschichtungsstoffe | Boden |  | Waschküche | UG | Boden |  |  | 30.3.2026 - 11:55 |  |  |  | Waschküche -UG -Boden _MaP-23_26-03-30.jpg | Waschküche -UG -Boden _MaP-23_detail_26-03-30.jpg | 30 | m³ |  | PCB | PCB: Bestätigt
MaP-24 | Einzelprobe | VM-12 | Leichtbauelemente | Decke |  | Garage | UG | Decke |  |  | 30.3.2026 - 11:58 |  |  |  | Garage -UG -Decke _MaP-24_26-03-30.jpg | Garage -UG -Decke _MaP-24_detail_26-03-30.jpg |  | - |  | Asbest | Asbest: Nicht eingestuft
MaP-25 | Einzelprobe | VM-3 | Putz | Wand |  | Garage | UG | Wand |  |  | 30.3.2026 - 12:00 |  |  |  | Garage -UG -Wand _MaP-25_26-03-30.jpg | Garage -UG -Wand _MaP-25_detail_26-03-30.jpg |  | - |  | Asbest | Asbest: Widerlegt
MaP-26 | Einzelprobe | VM-3 | Putz | Wand |  | Wohnzimmer / Küche | UG | Wand |  |  | 30.3.2026 - 12:04 |  |  |  | Wohnzimmer - Küche -UG-Wand _MaP-26_26-03-30.jpg | Wohnzimmer - Küche -UG-Wand _MaP-26_detail_26-03-30.jpg |  | - |  | Asbest | Asbest: Widerlegt
MaP-27 | Einzelprobe | VM-4 | Putz | Decke |  | Wohnzimmer / Küche | UG | Decke |  |  | 30.3.2026 - 12:04 |  |  |  | Wohnzimmer - Küche -UG-Decke _MaP-27_26-03-30.jpg | Wohnzimmer - Küche -UG-Decke _MaP-27_detail_26-03-30.jpg |  | - |  | Asbest | Asbest: Widerlegt
MaP-28 | Einzelprobe | VM-2 | Plattenkleber | Wand |  | Balkon | EG | Sockel |  |  | 30.3.2026 - 12:12 |  |  |  | Balkon -EG -Sockel _MaP-28_26-03-30.jpg | Balkon -EG -Sockel _MaP-28_detail_26-03-30.jpg |  | - |  | Asbest | Asbest: Widerlegt
MaP-29 | Einzelprobe | VM-3 | Putz | Wand |  | Fassade | UG-DG | Wand |  |  | 30.3.2026 - 12:13 |  |  |  | Fassade -UG-DG -Wand _MaP-29_26-03-30.jpg | Fassade -UG-DG -Wand _MaP-29_detail_26-03-30.jpg |  | - |  | Asbest | Asbest: Widerlegt
MaP-30 | Einzelprobe | VM-1 | Plattenkleber | Boden |  | Balkon | EG | Boden |  |  | 30.3.2026 - 12:13 |  |  |  | Balkon -EG -Boden _MaP-30_26-03-30.jpg | Balkon -EG -Boden _MaP-30_detail_26-03-30.jpg |  | - |  | Asbest | Asbest: Widerlegt
VB-1 | Visueller Befund | VM-8 | LAP | Cheminée |  | Wohnzimmer | EG | Cheminée |  |  | 30.3.2026 - 11:16 |  |  |  | Wohnzimmer -EG - Cheminée _VB-1_26-03-30.jpg | Wohnzimmer -EG - Cheminée _VB-1_detail_26-03-30.jpg |  | - |  | Asbest | Asbest: Ungeklärt
VB-2 | Visueller Befund | VM-9 | LAP | Elektrotableau |  | Gang | UG | Elektrotableau |  |  | 30.3.2026 - 11:40 |  |  |  | Gang -UG -Elektro..._VB-2_26-03-30.jpg | Gang -UG -Elektro..._VB-2_detail_26-03-30.jpg | 2 | m² |  | Asbest | Asbest: Bestätigt
VB-3 | Visueller Befund | VM-10 | Faserzement | Türblatt |  | Heizraum | UG | Türblatt |  |  | 30.3.2026 - 11:42 |  |  |  | Heizraum -UG -Türblatt _VB-3_26-03-30.jpg | Heizraum -UG -Türblatt _VB-3_detail_26-03-30.jpg | 2 | m² |  | Asbest | Asbest: Bestätigt | 80 | % | -2.220446e-14 | % | 1.6 | m²
VB-4 | Visueller Befund | VM-9 | LAP | Elektrotableau |  | Heizraum | UG | Elektrotableau |  |  | 30.3.2026 - 11:44 |  |  |  | Heizraum -UG -Elektro..._VB-4_26-03-30.jpg | Heizraum -UG -Elektro..._VB-4_detail_26-03-30.jpg |  | - |  | Asbest | Asbest: Bestätigt
VB-5 | Visueller Befund | VM-11 | Faserzement | Lavabo |  | Waschküche | UG | Lavabo |  |  | 30.3.2026 - 11:50 |  |  |  | Waschküche -UG -Lavabo _VB-5_26-03-30.jpg | Waschküche -UG -Lavabo _VB-5_detail_26-03-30.jpg |  | - |  | Asbest | Asbest: Bestätigt | 80 | % | 0 | % | 0.8 | -
VB-6 | Visueller Befund | VM-10 | Faserzement | Türblatt |  | Waschküche | UG | Türblatt |  |  | 30.3.2026 - 11:52 |  |  |  | Waschküche -UG -Türblatt _VB-6_26-03-30.jpg | Waschküche -UG -Türblatt _VB-6_detail_26-03-30.jpg |  | - |  | Asbest | Asbest: Bestätigt | 80 | % | -2.220446e-14 | % | 1.6 | -
VB-7 | Visueller Befund | VM-14 | Faserzement | Fallrohr |  | gesamtes Haus | UG - DG | Fallrohr |  |  | 30.3.2026 - 11:53 |  |  |  | gesamtes Haus -UG - DG -Fallrohr _VB-7_26-03-30.jpg | gesamtes Haus -UG - DG -Fallrohr _VB-7_detail_26-03-30.jpg |  | - |  | Asbest | Asbest: Widerlegt
VB-8 | Visueller Befund | VM-11 | Faserzement | Lavabo |  | Garage | UG | Lavabo |  |  | 30.3.2026 - 11:58 |  |  |  | Garage -UG -Lavabo _VB-8_26-03-30.jpg | Garage -UG -Lavabo _VB-8_detail_26-03-30.jpg | 1 | Stück |  | Asbest | Asbest: Bestätigt | 80 | % | 0 | % | 0.8 | Stück
VB-9 | Visueller Befund | VM-13 | Plattenkleber | Wand |  | Dusche | UG | Wand |  |  | 30.3.2026 - 12:05 |  |  |  | Dusche -UG -Wand _VB-9_26-03-30.jpg | Dusche -UG -Wand _VB-9_detail_26-03-30.jpg |  | - |  | Asbest | Asbest: Widerlegt