## Report
Bezeichnung Befund | Art | Verdachtsmoment | Material | Zugehöriges Bauteil | Farbe | Gebäude/Bereich | Stockwerk/Ebene | Raum/Teilbereich | Bemerkung Probe/Befund | Bemerkung Verdachtsmoment | Erfassungszeitpunkt | Probenehmer | Überblick | Detail | Dateiname Überblick | Dateiname Detail | Menge | Einheit | Mischprobe | Verdacht | Einstufung | Angenommene Trefferwahrscheinlichkeit | Einheit | Aussagesicherheit | Einheit | Risikomenge | Einheit | Begründung | Ergebnis Analytik | Bewertung | Aufgabe | Referenzkarte | X-Koordinate | Y-Koordinate
MaP-1 | Einzelprobe | VM-1 | Fliesenkleber | Sockel |  | Wohnbereich und Zimmer | EG |  |  |  | 31.3.2026 - 13:05 | Pascal Kallen |  |  | Wohnbereich und Z...-EG-_MaP-1_26-03-31.jpg | Wohnbereich und Z...-EG-_MaP-1_detail_26-03-31.jpg |  | - |  | Asbest | Asbest: Widerlegt
MaP-2 | Einzelprobe | VM-2 | Fliesenkleber | Boden |  | Wohnbereich und Zimmer | EG |  |  |  | 31.3.2026 - 13:07 | Pascal Kallen |  |  | Wohnbereich und Z...-EG-_MaP-2_26-03-31.jpg | Wohnbereich und Z...-EG-_MaP-2_detail_26-03-31.jpg |  | - |  | Asbest | Asbest: Widerlegt
MaP-3 | Einzelprobe | VM-2 | Fliesenkleber | Boden |  | Bad | EG |  |  |  | 31.3.2026 - 13:08 | Pascal Kallen |  |  | Bad-EG-_MaP-3_26-03-31.jpg | Bad-EG-_MaP-3_detail_26-03-31.jpg |  | - |  | Asbest | Asbest: Widerlegt
MaP-4 | Einzelprobe | VM-3 | Fliesenkleber | Wand |  | Küche | EG |  |  |  | 31.3.2026 - 13:09 | Pascal Kallen |  |  | Küche-EG-_MaP-4_26-03-31.jpg | Küche-EG-_MaP-4_detail_26-03-31.jpg |  | - |  | Asbest | Asbest: Widerlegt
MaP-5 | Einzelprobe | VM-3 | Fliesenkleber | Wand |  | Bad | EG |  |  |  | 31.3.2026 - 13:10 | Pascal Kallen |  |  | Bad-EG-_MaP-5_26-03-31.jpg | Bad-EG-_MaP-5_detail_26-03-31.jpg |  | - |  | Asbest | Asbest: Widerlegt
MaP-6 | Einzelprobe | VM-4 | Verputz | Wand |  | Bad | EG |  |  |  | 31.3.2026 - 13:12 | Pascal Kallen |  |  | Bad-EG-_MaP-6_26-03-31.jpg | Bad-EG-_MaP-6_detail_26-03-31.jpg |  | - |  | Asbest | Asbest: Widerlegt
MaP-7 | Einzelprobe | VM-5 | Verputz | Decke |  | Bad | EG |  |  |  | 31.3.2026 - 13:12 | Pascal Kallen |  |  | Bad-EG-_MaP-7_26-03-31.jpg | Bad-EG-_MaP-7_detail_26-03-31.jpg |  | - |  | Asbest | Asbest: Widerlegt
MaP-8 | Einzelprobe | VM-4 | Verputz | Wand |  | Wohnbereich und Zimmer | EG |  |  |  | 31.3.2026 - 13:13 | Pascal Kallen |  |  | Wohnbereich und Z...-EG-_MaP-8_26-03-31.jpg | Wohnbereich und Z...-EG-_MaP-8_detail_26-03-31.jpg |  | - |  | Asbest | Asbest: Widerlegt
MaP-9 | Einzelprobe | VM-4 | Verputz | Wand |  | Zimmer | OG |  |  |  | 31.3.2026 - 13:14 | Pascal Kallen |  |  | Zimmer -OG-_MaP-9_26-03-31.jpg | Zimmer -OG-_MaP-9_detail_26-03-31.jpg |  | - |  | Asbest | Asbest: Widerlegt
MaP-10 | Einzelprobe | VM-5 | Verputz | Decke |  | Küche und Zimmer | EG |  |  |  | 31.3.2026 - 13:15 | Pascal Kallen |  |  | Küche und Zimmer-EG-_MaP-10_26-03-31.jpg | Küche und Zimmer-EG-_MaP-10_detail_26-03-31.jpg |  | - |  | Asbest | Asbest: Widerlegt