## Report
Bezeichnung Befund | Art | Verdachtsmoment | Material | Zugehöriges Bauteil | Farbe | Gebäude/Bereich | Stockwerk/Ebene | Raum/Teilbereich | Bemerkung Probe/Befund | Bemerkung Verdachtsmoment | Erfassungszeitpunkt | Probenehmer | Überblick | Detail | Dateiname Überblick | Dateiname Detail | Menge | Einheit | Mischprobe | Verdacht | Einstufung | Angenommene Trefferwahrscheinlichkeit | Einheit | Aussagesicherheit | Einheit | Risikomenge | Einheit | Begründung | Ergebnis Analytik | Bewertung | Aufgabe | Referenzkarte | X-Koordinate | Y-Koordinate
MaP-1 | Einzelprobe | VM-1 | Klebstoffe | Boden |  | Gang | UG | Boden |  |  | 23.3.2026 - 13:51 |  |  |  | Gang -UG -Boden _MaP-1_26-03-23.jpg | Gang -UG -Boden _MaP-1_detail_26-03-23.jpg | 25 | m² |  | Asbest | Asbest: Bestätigt | 20 | % | 21.14737 | % | 3.942631 | m²
MaP-2 | Einzelprobe | VM-2 | (elastische) Bodenbeläge | Boden |  | Gang | UG | Boden |  |  | 23.3.2026 - 13:52 |  |  |  | Gang -UG -Boden _MaP-2_26-03-23.jpg | Gang -UG -Boden _MaP-2_detail_26-03-23.jpg |  | - |  | Asbest | Asbest: Widerlegt
MaP-3 | Einzelprobe | VM-3 | Putz | Wand |  | Gang / Treppenhaus | UG - EG | Wand |  |  | 23.3.2026 - 13:59 |  |  |  | Gang - Treppenhaus -UG - EG -Wand _MaP-3_26-03-23.jpg | Gang - Treppenhaus -UG - EG -Wand _MaP-3_detail_26-03-23.jpg |  | - |  | Asbest | Asbest: Widerlegt
MaP-4 | Einzelprobe | VM-4 | Putz | Decke |  | Gang / Treppenhaus | UG - EG | Decke |  |  | 23.3.2026 - 13:59 |  |  |  | Gang - Treppenhaus -UG - EG -Decke _MaP-4_26-03-23.jpg | Gang - Treppenhaus -UG - EG -Decke _MaP-4_detail_26-03-23.jpg |  | - |  | Asbest | Asbest: Widerlegt
MaP-5 | Einzelprobe | VM-8 | Cushio Vinyl | Boden |  | Heizraum | UG | Boden |  |  | 23.3.2026 - 14:05 |  |  |  | Heizraum -UG-Boden _MaP-5_26-03-23.jpg | Heizraum -UG-Boden _MaP-5_detail_26-03-23.jpg |  | - |  | Asbest | Asbest: Widerlegt
MaP-6 | Einzelprobe | VM-3 | Putz | Wand |  | Heizraum | UG | Wand |  |  | 23.3.2026 - 14:05 |  |  |  | Heizraum -UG-Wand _MaP-6_26-03-23.jpg | Heizraum -UG-Wand _MaP-6_detail_26-03-23.jpg |  | - |  | Asbest | Asbest: Widerlegt
MaP-7 | Einzelprobe | VM-19 | Putz | Wand |  | Waschküche | UG | Wand |  |  | 23.3.2026 - 14:07 |  |  |  | Waschküche -UG -Wand _MaP-7_26-03-23.jpg | Waschküche -UG -Wand _MaP-7_detail_26-03-23.jpg | 10 | m² |  | Asbest | Asbest: Bestätigt | 80 | % | 83.61771 | % | 1.310583 | m²
MaP-8 | Einzelprobe | VM-4 | Putz | Decke |  | Dusche | UG | Decke |  |  | 23.3.2026 - 14:11 |  |  |  | Dusche -UG -Decke _MaP-8_26-03-23.jpg | Dusche -UG -Decke _MaP-8_detail_26-03-23.jpg |  | - |  | Asbest | Asbest: Widerlegt
MaP-9 | Einzelprobe | VM-3 | Putz | Wand |  | Dusche | UG | Wand |  |  | 23.3.2026 - 14:12 |  |  |  | Dusche -UG -Wand _MaP-9_26-03-23.jpg | Dusche -UG -Wand _MaP-9_detail_26-03-23.jpg |  | - |  | Asbest | Asbest: Widerlegt
MaP-10 | Einzelprobe | VM-10 | Plattenkleber | Boden |  | Dusche | UG | Boden |  |  | 23.3.2026 - 14:13 |  |  |  | Dusche -UG -Boden _MaP-10_26-03-23.jpg | Dusche -UG -Boden _MaP-10_detail_26-03-23.jpg |  | - |  | Asbest | Asbest: Widerlegt
MaP-11 | Einzelprobe | VM-11 | Plattenkleber | Wand |  | Dusche | UG | Wand |  |  | 23.3.2026 - 14:14 |  |  |  | Dusche -UG -Wand _MaP-11_26-03-23.jpg | Dusche -UG -Wand _MaP-11_detail_26-03-23.jpg |  | - |  | Asbest | Asbest: Widerlegt
MaP-12 | Einzelprobe | VM-3 | Putz | Wand |  | WC | EG | Decke / Wand |  |  | 23.3.2026 - 14:18 |  |  |  | WC-EG -Decke -..._MaP-12_26-03-23.jpg | WC-EG -Decke -..._MaP-12_detail_26-03-23.jpg |  | - |  | Asbest | Asbest: Widerlegt
MaP-13 | Einzelprobe | VM-11 | Plattenkleber | Wand |  | WC | EG | Wand |  |  | 23.3.2026 - 14:19 |  |  |  | WC-EG -Wand _MaP-13_26-03-23.jpg | WC-EG -Wand _MaP-13_detail_26-03-23.jpg |  | - |  | Asbest | Asbest: Widerlegt
MaP-14 | Einzelprobe | VM-10 | Plattenkleber | Boden |  | WC | EG | Boden |  |  | 23.3.2026 - 14:19 |  |  |  | WC-EG -Boden _MaP-14_26-03-23.jpg | WC-EG -Boden _MaP-14_detail_26-03-23.jpg |  | - |  | Asbest | Asbest: Widerlegt
MaP-15 | Einzelprobe | VM-3 | Putz | Wand |  | Schlafzimmer | EG | Wand |  |  | 23.3.2026 - 14:22 |  |  |  | Schlafzimmer -EG -Wand _MaP-15_26-03-23.jpg | Schlafzimmer -EG -Wand _MaP-15_detail_26-03-23.jpg |  | - |  | Asbest | Asbest: Widerlegt
MaP-16 | Einzelprobe | VM-3 | Putz | Wand |  | Wohnzimmer | EG | Wand |  |  | 23.3.2026 - 14:25 |  |  |  | Wohnzimmer -EG -Wand _MaP-16_26-03-23.jpg | Wohnzimmer -EG -Wand _MaP-16_detail_26-03-23.jpg |  | - |  | Asbest | Asbest: Widerlegt
MaP-17 | Einzelprobe | VM-4 | Putz | Decke |  | Wohnzimmer | EG | Decke |  |  | 23.3.2026 - 14:25 |  |  |  | Wohnzimmer -EG -Decke _MaP-17_26-03-23.jpg | Wohnzimmer -EG -Decke _MaP-17_detail_26-03-23.jpg |  | - |  | Asbest | Asbest: Widerlegt
MaP-18 | Einzelprobe | VM-10 | Plattenkleber | Boden |  | Wohnzimmer | EG | Boden |  |  | 23.3.2026 - 14:28 |  |  |  | Wohnzimmer -EG -Boden _MaP-18_26-03-23.jpg | Wohnzimmer -EG -Boden _MaP-18_detail_26-03-23.jpg |  | - |  | Asbest | Asbest: Widerlegt
MaP-19 | Einzelprobe | VM-18 | Klebstoffe | Boden |  | Wohnzimmer | EG | Boden |  |  | 23.3.2026 - 14:29 |  |  |  | Wohnzimmer -EG -Boden _MaP-19_26-03-23.jpg | Wohnzimmer -EG -Boden _MaP-19_detail_26-03-23.jpg |  | - |  | Asbest | Asbest: Widerlegt
MaP-20 | Einzelprobe | VM-4 | Putz | Decke |  | Garage | EG | Decke |  |  | 23.3.2026 - 14:42 |  |  |  | Garage -EG -Decke _MaP-20_26-03-23.jpg | Garage -EG -Decke _MaP-20_detail_26-03-23.jpg |  | - |  | Asbest | Asbest: Widerlegt
MaP-21 | Einzelprobe | VM-3 | Putz | Wand |  | Garage | EG | Wand |  |  | 23.3.2026 - 14:43 |  |  |  | Garage -EG -Wand _MaP-21_26-03-23.jpg | Garage -EG -Wand _MaP-21_detail_26-03-23.jpg |  | - |  | Asbest | Asbest: Widerlegt
MaP-22 | Einzelprobe | VM-3 | Putz | Wand |  | Fassade | UG - DG | Wand |  |  | 23.3.2026 - 14:45 |  |  |  | Fassade -UG - DG -Wand _MaP-22_26-03-23.jpg | Fassade -UG - DG -Wand _MaP-22_detail_26-03-23.jpg |  | - |  | Asbest | Asbest: Widerlegt
VB-1 | Visueller Befund | VM-5 | Faserzement | Fallrohr |  | gesamtes Haus | UG- DG | Fallrohr |  |  | 23.3.2026 - 14:01 |  |  |  | gesamtes Haus -UG- DG -Fallrohr _VB-1_26-03-23.jpg | gesamtes Haus -UG- DG -Fallrohr _VB-1_detail_26-03-23.jpg |  | - |  | Asbest | Asbest: Widerlegt
VB-2 | Visueller Befund | VM-6 | LAP | Elektrotableau |  | Keller | UG | Elektrotableau |  |  | 23.3.2026 - 14:01 |  |  |  | Keller -UG -Elektro..._VB-2_26-03-23.jpg | Keller -UG -Elektro..._VB-2_detail_26-03-23.jpg | 2 | Stück |  | Asbest | Asbest: Bestätigt
VB-3 | Visueller Befund | VM-6 | LAP | Elektrotableau |  | Heizraum | UG | Elektrotableau |  |  | 23.3.2026 - 14:02 |  |  |  | Heizraum -UG-Elektro..._VB-3_26-03-23.jpg | Heizraum -UG-Elektro..._VB-3_detail_26-03-23.jpg | 1 | Stück |  | Asbest | Asbest: Bestätigt
VB-4 | Visueller Befund | VM-13 | Putz | Wand / Decke |  | Bad | EG | gesamter Raum |  |  | 23.3.2026 - 14:20 |  |  |  | Bad -EG -gesamte..._VB-4_26-03-23.jpg | Bad -EG -gesamte..._VB-4_detail_26-03-23.jpg |  | - |  | Asbest | Asbest: Widerlegt
VB-5 | Visueller Befund | VM-14 | Faserzement | Cheminée |  | Wohnzimmer | EG | Cheminée |  |  | 23.3.2026 - 14:29 |  |  |  | Wohnzimmer -EG -Cheminée _VB-5_26-03-23.jpg | Wohnzimmer -EG -Cheminée _VB-5_detail_26-03-23.jpg |  | - |  | Asbest | Asbest: Ungeklärt
VB-6 | Visueller Befund | VM-15 | Putz | Wand / Decke |  | Küche | EG | gesamte Küche |  |  | 23.3.2026 - 14:30 |  |  |  | Küche -EG -gesamte..._VB-6_26-03-23.jpg | Küche -EG -gesamte..._VB-6_detail_26-03-23.jpg |  | - |  | Asbest | Asbest: Widerlegt
VB-7 | Visueller Befund | VM-16 | Faserzement | Unterdach |  | Estrich | DG | Unterdach |  |  | 23.3.2026 - 14:32 |  |  |  | Estrich -DG -Unterdach _VB-7_26-03-23.jpg | Estrich -DG -Unterdach _VB-7_detail_26-03-23.jpg |  | - |  | Asbest | Asbest: Widerlegt