## Report
Bezeichnung Befund | Art | Verdachtsmoment | Material | Zugehöriges Bauteil | Farbe | Gebäude/Bereich | Stockwerk/Ebene | Raum/Teilbereich | Bemerkung Probe/Befund | Bemerkung Verdachtsmoment | Erfassungszeitpunkt | Probenehmer | Überblick | Detail | Dateiname Überblick | Dateiname Detail | Menge | Einheit | Mischprobe | Verdacht | Einstufung | Angenommene Trefferwahrscheinlichkeit | Einheit | Aussagesicherheit | Einheit | Risikomenge | Einheit | Begründung | Ergebnis Analytik | Bewertung | Aufgabe | Referenzkarte | X-Koordinate | Y-Koordinate
MaP-1 | Einzelprobe | VM-3 | Teppichkleber | Boden |  | Zimmer | DG |  |  |  | 02.4.2026 - 13:13 | Pascal Kallen |  |  | Zimmer-DG-_MaP-1_26-04-02.jpg | Zimmer-DG-_MaP-1_detail_26-04-02.jpg |  | - |  | Asbest | Asbest: Widerlegt
MaP-2 | Einzelprobe | VM-4 | Fensterkitt | einglasige Fenster |  | diverse Fundorte | alle Stockwerke |  |  |  | 02.4.2026 - 13:17 | Pascal Kallen |  |  | diverse Fundorte-alle St...-_MaP-2_26-04-02.jpg | diverse Fundorte-alle St...-_MaP-2_detail_26-04-02.jpg |  | - |  | Asbest | Asbest: Widerlegt
MaP-3 | Einzelprobe | VM-5 | Verputz | Kamin |  | Zimmer | DG |  |  |  | 02.4.2026 - 13:21 | Pascal Kallen |  |  | Zimmer-DG-_MaP-3_26-04-02.jpg | Zimmer-DG-_MaP-3_detail_26-04-02.jpg |  | - |  | Asbest | Asbest: Widerlegt
MaP-4 | Einzelprobe | VM-3 | Teppichkleber | Boden |  | Treppe | zu DG |  |  |  | 02.4.2026 - 13:27 | Pascal Kallen |  |  | Treppe-zu DG-_MaP-4_26-04-02.jpg | Treppe-zu DG-_MaP-4_detail_26-04-02.jpg |  | - |  | Asbest | Asbest: Widerlegt
MaP-5 | Einzelprobe | VM-6 | Verputz | Wand |  | Stockwerk | 1.OG |  |  |  | 02.4.2026 - 13:33 | Pascal Kallen |  |  | Stockwerk -1.OG-_MaP-5_26-04-02.jpg | Stockwerk -1.OG-_MaP-5_detail_26-04-02.jpg |  | - |  | Asbest | Asbest: Widerlegt
MaP-6 | Einzelprobe | VM-7 | Verputz | Decke |  | Stockwerk | 1.OG |  |  |  | 02.4.2026 - 13:34 | Pascal Kallen |  |  | Stockwerk -1.OG-_MaP-6_26-04-02.jpg | Stockwerk -1.OG-_MaP-6_detail_26-04-02.jpg |  | - |  | Asbest | Asbest: Widerlegt
MaP-7 | Einzelprobe | VM-8 | Fliesenkleber | Wand |  | Küche | 1.OG |  |  |  | 02.4.2026 - 13:35 | Pascal Kallen |  |  | Küche -1.OG-_MaP-7_26-04-02.jpg | Küche -1.OG-_MaP-7_detail_26-04-02.jpg |  | - |  | Asbest | Asbest: Widerlegt
MaP-8 | Einzelprobe | VM-10 | Fensterkitt | zweifach verglaste Fenster |  | diverse Fundorte | alle Stockwerke |  |  |  | 02.4.2026 - 13:38 | Pascal Kallen |  |  | diverse Fundorte-alle St...-_MaP-8_26-04-02.jpg | diverse Fundorte-alle St...-_MaP-8_detail_26-04-02.jpg |  | - |  | Asbest | Asbest: Widerlegt
MaP-9 | Einzelprobe | VM-13 | Fliesenkleber | Wand |  | WC/Bad | Zwischenstock |  |  |  | 02.4.2026 - 13:45 | Pascal Kallen |  |  | WC-Bad-Zwische...-_MaP-9_26-04-02.jpg | WC-Bad-Zwische...-_MaP-9_detail_26-04-02.jpg |  | - |  | Asbest | Asbest: Bestätigt
MaP-10 | Einzelprobe | VM-7 | Verputz | Decke |  | Küche | EG |  |  |  | 02.4.2026 - 13:56 | Pascal Kallen |  |  | Küche -EG-_MaP-10_26-04-02.jpg | Küche -EG-_MaP-10_detail_26-04-02.jpg |  | - |  | Asbest | Asbest: Widerlegt
MaP-11 | Einzelprobe | VM-6 | Verputz | Wand |  | Stockwerk | EG |  |  |  | 02.4.2026 - 14:07 | Pascal Kallen |  |  | Stockwerk -EG-_MaP-11_26-04-02.jpg | Stockwerk -EG-_MaP-11_detail_26-04-02.jpg |  | - |  | Asbest | Asbest: Widerlegt
VB-1 | Visueller Befund | VM-1 | behandeltes Holz | Konstruktions-und Verkleidungsholz |  | Dachstock | DG |  |  |  | 02.4.2026 - 13:11 | Pascal Kallen |  |  | Dachstock-DG-_VB-1_26-04-02.jpg | Dachstock-DG-_VB-1_detail_26-04-02.jpg |  | - |  | Holzschutzmittel | Holzschutzmittel : Ungeklärt
VB-2 | Visueller Befund | VM-2 | LAP | lose |  | Zimmer | DG |  |  |  | 02.4.2026 - 13:12 | Pascal Kallen |  |  | Zimmer-DG-_VB-2_26-04-02.jpg | Zimmer-DG-_VB-2_detail_26-04-02.jpg |  | - |  | Asbest | Asbest: Bestätigt
VB-3 | Visueller Befund | VM-9 | nicht untersucht |  |  | Bad | 1.OG |  |  |  | 02.4.2026 - 13:37 | Pascal Kallen |  |  | Bad -1.OG-_VB-3_26-04-02.jpg | Bad -1.OG-_VB-3_detail_26-04-02.jpg |  | - |  | Asbest | Asbest: Ungeklärt
VB-4 | Visueller Befund | VM-12 | LAP | Elektrospeicheröfen |  | Gang und Zimmer | EG |  |  |  | 02.4.2026 - 13:58 | Pascal Kallen |  |  | Gang und Zimmer-EG-_VB-4_26-04-02.jpg | Gang und Zimmer-EG-_VB-4_detail_26-04-02.jpg |  | - |  | Asbest | Asbest: Ungeklärt