## Report
Bezeichnung Befund | Art | Verdachtsmoment | Material | Zugehöriges Bauteil | Farbe | Gebäude/Bereich | Stockwerk/Ebene | Raum/Teilbereich | Bemerkung Probe/Befund | Bemerkung Verdachtsmoment | Erfassungszeitpunkt | Probenehmer | Überblick | Detail | Dateiname Überblick | Dateiname Detail | Menge | Einheit | Mischprobe | Verdacht | Einstufung | Angenommene Trefferwahrscheinlichkeit | Einheit | Aussagesicherheit | Einheit | Risikomenge | Einheit | Begründung | Ergebnis Analytik | Bewertung | Aufgabe | Referenzkarte | X-Koordinate | Y-Koordinate
MaP-1 | Einzelprobe | VM-2 | Fliesenkleber | Wand |  | Küche | EG |  |  |  | 02.4.2026 - 09:46 | Pascal Kallen |  |  | Küche-EG-_MaP-1_26-04-02.jpg | Küche-EG-_MaP-1_detail_26-04-02.jpg |  | - |  | Asbest | Asbest: Widerlegt
MaP-2 | Einzelprobe | VM-3 | Fliesenkleber | Boden |  | Küche | EG |  |  |  | 02.4.2026 - 09:47 | Pascal Kallen |  |  | Küche-EG-_MaP-2_26-04-02.jpg | Küche-EG-_MaP-2_detail_26-04-02.jpg |  | - |  | Asbest | Asbest: Widerlegt
MaP-3 | Einzelprobe | VM-4 | Verputz | Wand |  | Küche | EG |  |  |  | 02.4.2026 - 09:47 | Pascal Kallen |  |  | Küche-EG-_MaP-3_26-04-02.jpg | Küche-EG-_MaP-3_detail_26-04-02.jpg |  | - |  | Asbest | Asbest: Widerlegt
MaP-4 | Einzelprobe | VM-4 | Verputz | Wand |  | Esszimmer | EG |  |  |  | 02.4.2026 - 09:48 | Pascal Kallen |  |  | Esszimmer -EG-_MaP-4_26-04-02.jpg | Esszimmer -EG-_MaP-4_detail_26-04-02.jpg |  | - |  | Asbest | Asbest: Widerlegt
MaP-5 | Einzelprobe | VM-5 | (elastische) Bodenbeläge | Boden |  | Esszimmer | EG |  |  |  | 02.4.2026 - 09:49 | Pascal Kallen |  |  | Esszimmer -EG-_MaP-5_26-04-02.jpg | Esszimmer -EG-_MaP-5_detail_26-04-02.jpg |  | - |  | Asbest | Asbest: Widerlegt
MaP-6 | Einzelprobe | VM-4 | Verputz | Wand |  | Gang | EG |  |  |  | 02.4.2026 - 09:50 | Pascal Kallen |  |  | Gang-EG-_MaP-6_26-04-02.jpg | Gang-EG-_MaP-6_detail_26-04-02.jpg |  | - |  | Asbest | Asbest: Widerlegt
MaP-7 | Einzelprobe | VM-6 | (elastische) Bodenbeläge | obere Lage |  | Gang | EG |  |  |  | 02.4.2026 - 09:52 | Pascal Kallen |  |  | Gang-EG-_MaP-7_26-04-02.jpg | Gang-EG-_MaP-7_detail_26-04-02.jpg |  | - |  | Asbest | Asbest: Widerlegt
MaP-8 | Einzelprobe | VM-7 | (elastische) Bodenbeläge | untere Lage |  | Gang | EG |  |  |  | 02.4.2026 - 09:53 | Pascal Kallen |  |  | Gang-EG-_MaP-8_26-04-02.jpg | Gang-EG-_MaP-8_detail_26-04-02.jpg |  | - |  | Asbest | Asbest: Widerlegt
MaP-9 | Einzelprobe | VM-7 | (elastische) Bodenbeläge | untere Lage |  | Zimmer | EG |  |  |  | 02.4.2026 - 09:53 | Pascal Kallen |  |  | Zimmer-EG-_MaP-9_26-04-02.jpg | Zimmer-EG-_MaP-9_detail_26-04-02.jpg |  | - |  | Asbest | Asbest: Widerlegt
MaP-10 | Einzelprobe | VM-9 | Rohrummantelung | Kamin |  | Heizraum | UG |  |  |  | 02.4.2026 - 09:58 | Pascal Kallen |  |  | Heizraum-UG-_MaP-10_26-04-02.jpg | Heizraum-UG-_MaP-10_detail_26-04-02.jpg |  | - |  | Asbest | Asbest: Bestätigt
MaP-11 | Einzelprobe | VM-12 | LAP |  |  | Tür zu Tankraum | UG |  |  |  | 02.4.2026 - 10:03 | Pascal Kallen |  |  | Tür zu Tankraum-UG-_MaP-11_26-04-02.jpg | Tür zu Tankraum-UG-_MaP-11_detail_26-04-02.jpg |  | - |  | Asbest | Asbest: Widerlegt
MaP-12 | Einzelprobe | VM-13 | Fensterkitt | alte Fenster |  | Keller | UG |  |  |  | 02.4.2026 - 10:07 | Pascal Kallen |  |  | Keller-UG-_MaP-12_26-04-02.jpg | Keller-UG-_MaP-12_detail_26-04-02.jpg |  | - |  | Asbest | Asbest: Widerlegt
MaP-13 | Einzelprobe | VM-4 | Verputz | Wand |  | Fassaden | UG-DG |  |  |  | 02.4.2026 - 10:12 | Pascal Kallen |  |  | Fassaden -UG-DG-_MaP-13_26-04-02.jpg | Fassaden -UG-DG-_MaP-13_detail_26-04-02.jpg |  | - |  | Asbest | Asbest: Widerlegt
MaP-14 | Einzelprobe | VM-14 | Dachpappe | Dichtung |  | Dach | DG |  |  |  | 02.4.2026 - 10:13 | Pascal Kallen |  |  | Dach-DG-_MaP-14_26-04-02.jpg | Dach-DG-_MaP-14_detail_26-04-02.jpg |  | - |  | Asbest | Asbest: Widerlegt
VB-1 | Visueller Befund | VM-1 | behandeltes Holz | Konstruktions-und Verkleidungsholz |  | Dachstock | DG |  |  |  | 02.4.2026 - 09:43 | Pascal Kallen |  |  | Dachstock-DG-_VB-1_26-04-02.jpg | Dachstock-DG-_VB-1_detail_26-04-02.jpg |  | - |  | Holzschutzmittel | Holzschutzmittel : Ungeklärt
VB-2 | Visueller Befund | VM-10 | Lap / Faserzement | Elektrokasten |  | Heizraum | UG |  |  |  | 02.4.2026 - 10:00 | Pascal Kallen |  |  | Heizraum-UG-_VB-2_26-04-02.jpg | Heizraum-UG-_VB-2_detail_26-04-02.jpg |  | - |  | Asbest | Asbest: Bestätigt
VB-3 | Visueller Befund | VM-11 | LAP / Faserzement | Brandschutztüre |  | Heizraum | UG |  |  |  | 02.4.2026 - 10:01 | Pascal Kallen |  |  | Heizraum-UG-_VB-3_26-04-02.jpg | Heizraum-UG-_VB-3_detail_26-04-02.jpg |  | - |  | Asbest | Asbest: Widerlegt