## Report
Bezeichnung Befund | Art | Verdachtsmoment | Material | Zugehöriges Bauteil | Farbe | Gebäude/Bereich | Stockwerk/Ebene | Raum/Teilbereich | Bemerkung Probe/Befund | Bemerkung Verdachtsmoment | Erfassungszeitpunkt | Probenehmer | Überblick | Detail | Dateiname Überblick | Dateiname Detail | Menge | Einheit | Mischprobe | Verdacht | Einstufung | Angenommene Trefferwahrscheinlichkeit | Einheit | Aussagesicherheit | Einheit | Risikomenge | Einheit | Begründung | Ergebnis Analytik | Bewertung | Aufgabe | Referenzkarte | X-Koordinate | Y-Koordinate
MaP-1 | Einzelprobe | VM-3 | Plattenkleber | Wand |  | Küche | EG | Wand |  |  | 02.4.2026 - 10:13 |  |  |  | Küche -EG -Wand _MaP-1_26-04-02.jpg | Küche -EG -Wand _MaP-1_detail_26-04-02.jpg |  | - |  | Asbest | Asbest: Widerlegt | [10 empty] | EG | 616.5 | 574.5
MaP-2 | Einzelprobe | VM-2 | Putz | Decke |  | Küche | EG | Decke |  |  | 02.4.2026 - 10:13 |  |  |  | Küche -EG -Decke _MaP-2_26-04-02.jpg | Küche -EG -Decke _MaP-2_detail_26-04-02.jpg |  | - |  | Asbest | Asbest: Widerlegt | [10 empty] | EG | 580.2575 | 573.2708
MaP-3 | Einzelprobe | VM-3 | Plattenkleber | Wand |  | Küche | EG | Wand |  |  | 02.4.2026 - 10:14 |  |  |  | Küche -EG -Wand _MaP-3_26-04-02.jpg | Küche -EG -Wand _MaP-3_detail_26-04-02.jpg |  | - |  | Asbest | Asbest: Widerlegt | [10 empty] | EG | 544.5 | 466.5
MaP-4 | Einzelprobe | VM-3 | Plattenkleber | Wand |  | Küche | EG | Wand |  |  | 02.4.2026 - 10:15 |  |  |  | Küche -EG -Wand _MaP-4_26-04-02.jpg | Küche -EG -Wand _MaP-4_detail_26-04-02.jpg |  | - |  | Asbest | Asbest: Widerlegt | [10 empty] | EG | 534.6684 | 632.4967
MaP-5 | Einzelprobe | VM-4 | Plattenkleber | Boden |  | Küche | EG | Boden |  |  | 02.4.2026 - 10:15 |  |  |  | Küche -EG -Boden _MaP-5_26-04-02.jpg | Küche -EG -Boden _MaP-5_detail_26-04-02.jpg |  | - |  | Asbest | Asbest: Widerlegt | [10 empty] | EG | 547.5 | 548.5
MaP-6 | Einzelprobe | VM-6 | Klebstoffe | Boden |  | gesamtes Haus | UG- DG | Boden |  |  | 02.4.2026 - 10:24 |  |  |  | gesamtes Haus -UG- DG -Boden _MaP-6_26-04-02.jpg | gesamtes Haus -UG- DG -Boden _MaP-6_detail_26-04-02.jpg |  | - |  | Asbest | Asbest: Widerlegt | [10 empty] | UG | 587.5 | 517
MaP-7 | Einzelprobe | VM-4 | Plattenkleber | Boden |  | Bad | EG | Boden |  |  | 02.4.2026 - 10:24 |  |  |  | Bad -EG -Boden _MaP-7_26-04-02.jpg | Bad -EG -Boden _MaP-7_detail_26-04-02.jpg |  | - |  | Asbest | Asbest: Widerlegt | [10 empty] | EG | 432.5 | 688.5
MaP-8 | Einzelprobe | VM-18 | Plattenkleber | Wand |  | Bad | EG | Wand |  |  | 02.4.2026 - 10:31 |  |  |  | Bad -EG -Wand _MaP-8_26-04-02.jpg | Bad -EG -Wand _MaP-8_detail_26-04-02.jpg | 4 | m² |  | Asbest | Asbest: Bestätigt | [10 empty] | EG | 513.5 | 645.5
MaP-9 | Einzelprobe | VM-3 | Plattenkleber | Wand |  | Bad | EG | Wand |  |  | 02.4.2026 - 10:31 |  |  |  | Bad -EG -Wand _MaP-9_26-04-02.jpg | Bad -EG -Wand _MaP-9_detail_26-04-02.jpg |  | - |  | Asbest | Asbest: Widerlegt | [10 empty] | EG | 374.7649 | 752.7804
MaP-10 | Einzelprobe | VM-1 | Putz | Wand |  | Bad | EG | Wand |  |  | 02.4.2026 - 10:32 |  |  |  | Bad -EG -Wand _MaP-10_26-04-02.jpg | Bad -EG -Wand _MaP-10_detail_26-04-02.jpg |  | - |  | Asbest | Asbest: Widerlegt | [10 empty] | EG | 455.5 | 750.5
MaP-11 | Einzelprobe | VM-2 | Putz | Decke |  | Bad | EG | Decke |  |  | 02.4.2026 - 10:39 |  |  |  | Bad -EG -Decke _MaP-11_26-04-02.jpg | Bad -EG -Decke _MaP-11_detail_26-04-02.jpg |  | - |  | Asbest | Asbest: Widerlegt | [10 empty] | EG | 449.3574 | 706.4634
MaP-12 | Einzelprobe | VM-1 | Putz | Wand |  | Nebenstube | EG | Wand |  |  | 02.4.2026 - 10:41 |  |  |  | Nebenstube -EG -Wand _MaP-12_26-04-02.jpg | Nebenstube -EG -Wand _MaP-12_detail_26-04-02.jpg |  | - |  | Asbest | Asbest: Widerlegt | [10 empty] | EG | 332.2644 | 440.5772
MaP-13 | Einzelprobe | VM-4 | Plattenkleber | Boden |  | Wohnzimmer | EG | Boden |  |  | 02.4.2026 - 10:42 |  |  |  | Wohnzimmer -EG -Boden _MaP-13_26-04-02.jpg | Wohnzimmer -EG -Boden _MaP-13_detail_26-04-02.jpg |  | - |  | Asbest | Asbest: Widerlegt | [10 empty] | EG | 491.5 | 414.5
MaP-14 | Einzelprobe | VM-2 | Putz | Decke |  | Treppenhaus / Gang | UG - DG | Decke |  |  | 02.4.2026 - 10:53 |  |  |  | Treppenhaus - Gang -UG - DG -Decke _MaP-14_26-04-02.jpg | Treppenhaus - Gang -UG - DG -Decke _MaP-14_detail_26-04-02.jpg |  | - |  | Asbest | Asbest: Widerlegt | [10 empty] | EG | 679.6491 | 289.8047
MaP-15 | Einzelprobe | VM-1 | Putz | Wand |  | Treppenhaus / Gang | UG - DG | Wand |  |  | 02.4.2026 - 10:56 |  |  |  | Treppenhaus - Gang -UG - DG -Wand _MaP-15_26-04-02.jpg | Treppenhaus - Gang -UG - DG -Wand _MaP-15_detail_26-04-02.jpg |  | - |  | Asbest | Asbest: Widerlegt | [10 empty] | EG | 728.3837 | 375.7853
MaP-16 | Einzelprobe | VM-12 | Cushio Vinyl | Boden |  | Treppenhaus / Gang | UG - DG | Boden |  |  | 02.4.2026 - 10:57 |  |  |  | Treppenhaus - Gang -UG - DG -Boden _MaP-16_26-04-02.jpg | Treppenhaus - Gang -UG - DG -Boden _MaP-16_detail_26-04-02.jpg |  | - |  | Asbest | Asbest: Widerlegt | [10 empty] | EG | 667.5 | 394.5
MaP-17 | Einzelprobe | VM-12 | Cushio Vinyl | Boden |  | Waschküche | EG | Boden |  |  | 02.4.2026 - 11:00 |  |  |  | Waschküche -EG -Boden _MaP-17_26-04-02.jpg | Waschküche -EG -Boden _MaP-17_detail_26-04-02.jpg |  | - |  | Asbest | Asbest: Widerlegt | [10 empty] | EG | 685.539 | 675.0549
MaP-18 | Einzelprobe | VM-4 | Plattenkleber | Boden |  | Treppe / Küche rechts | EG- OG | Boden |  |  | 02.4.2026 - 11:00 |  |  |  | Treppe - Küche re...-EG- OG -Boden _MaP-18_26-04-02.jpg | Treppe - Küche re...-EG- OG -Boden _MaP-18_detail_26-04-02.jpg |  | - |  | Asbest | Asbest: Widerlegt | [10 empty] | EG | 700.9741 | 527.0568
MaP-19 | Einzelprobe | VM-4 | Plattenkleber | Boden |  | Waschküche | EG | Boden |  |  | 02.4.2026 - 11:01 |  |  |  | Waschküche -EG -Boden _MaP-19_26-04-02.jpg | Waschküche -EG -Boden _MaP-19_detail_26-04-02.jpg |  | - |  | Asbest | Asbest: Widerlegt | [10 empty] | EG | 696.4495 | 679.9398
MaP-20 | Einzelprobe | VM-2 | Putz | Decke |  | Waschküche | EG | Decke |  |  | 02.4.2026 - 11:02 |  |  |  | Waschküche -EG -Decke _MaP-20_26-04-02.jpg | Waschküche -EG -Decke _MaP-20_detail_26-04-02.jpg |  | - |  | Asbest | Asbest: Widerlegt | [10 empty] | EG | 685.7416 | 711.1919
MaP-21 | Einzelprobe | VM-1 | Putz | Wand |  | Waschküche | EG | Wand |  |  | 02.4.2026 - 11:07 |  |  |  | Waschküche -EG -Wand _MaP-21_26-04-02.jpg | Waschküche -EG -Wand _MaP-21_detail_26-04-02.jpg |  | - |  | Asbest | Asbest: Widerlegt | [10 empty] | EG | 658.8672 | 710.0336
MaP-22 | Einzelprobe | VM-2 | Putz | Decke |  | Küche rechts | EG | Decke |  |  | 02.4.2026 - 11:11 |  |  |  | Küche rechts -EG -Decke _MaP-22_26-04-02.jpg | Küche rechts -EG -Decke _MaP-22_detail_26-04-02.jpg |  | - |  | Asbest | Asbest: Widerlegt | [10 empty] | EG | 812.5 | 560.5
MaP-23 | Einzelprobe | VM-1 | Putz | Wand |  | Küche rechts / WC | EG | Wand |  |  | 02.4.2026 - 11:19 |  |  |  | Küche rechts - WC -EG -Wand _MaP-23_26-04-02.jpg | Küche rechts - WC -EG -Wand _MaP-23_detail_26-04-02.jpg |  | - |  | Asbest | Asbest: Widerlegt | [10 empty] | EG | 874.5 | 609.5
MaP-24 | Einzelprobe | VM-3 | Plattenkleber | Wand |  | Küche rechts | EG | Sockel |  |  | 02.4.2026 - 11:20 |  |  |  | Küche rechts -EG -Sockel _MaP-24_26-04-02.jpg | Küche rechts -EG -Sockel _MaP-24_detail_26-04-02.jpg |  | - |  | Asbest | Asbest: Widerlegt | [10 empty] | EG | 717.5314 | 670.1218
MaP-25 | Einzelprobe | VM-4 | Plattenkleber | Boden |  | Küche rechts / Bad / WC | EG | Boden |  |  | 02.4.2026 - 11:22 |  |  |  | Küche rechts - Ba...-EG -Boden _MaP-25_26-04-02.jpg | Küche rechts - Ba...-EG -Boden _MaP-25_detail_26-04-02.jpg |  | - |  | Asbest | Asbest: Widerlegt | [10 empty] | EG | 802.5 | 629.5
MaP-26 | Einzelprobe | VM-3 | Plattenkleber | Wand |  | Küche rechts | EG | Wand |  |  | 02.4.2026 - 11:29 |  |  |  | Küche rechts -EG -Wand _MaP-26_26-04-02.jpg | Küche rechts -EG -Wand _MaP-26_detail_26-04-02.jpg |  | - |  | Asbest | Asbest: Widerlegt | [10 empty] | EG | 739.2673 | 512.4537
MaP-27 | Einzelprobe | VM-2 | Putz | Decke |  | Bad rechts | EG | Decke |  |  | 02.4.2026 - 11:33 |  |  |  | Bad rechts -EG -Decke _MaP-27_26-04-02.jpg | Bad rechts -EG -Decke _MaP-27_detail_26-04-02.jpg |  | - |  | Asbest | Asbest: Widerlegt | [10 empty] | EG | 937.5 | 714.5
MaP-28 | Einzelprobe | VM-1 | Putz | Wand |  | Bad rechts | EG | Wand |  |  | 02.4.2026 - 11:34 |  |  |  | Bad rechts -EG -Wand _MaP-28_26-04-02.jpg | Bad rechts -EG -Wand _MaP-28_detail_26-04-02.jpg |  | - |  | Asbest | Asbest: Widerlegt | [10 empty] | EG
MaP-29 | Einzelprobe | VM-3 | Plattenkleber | Wand |  | Bad rechts | EG | Wand |  |  | 02.4.2026 - 11:35 |  |  |  | Bad rechts -EG -Wand _MaP-29_26-04-02.jpg | Bad rechts -EG -Wand _MaP-29_detail_26-04-02.jpg |  | - |  | Asbest | Asbest: Widerlegt | [10 empty] | EG | 891.6515 | 651.7657
MaP-30 | Einzelprobe | VM-1 | Putz | Wand |  | Heizraum | EG | Wand / Decke |  |  | 02.4.2026 - 11:35 |  |  |  | Heizraum -EG -Wand - ..._MaP-30_26-04-02.jpg | Heizraum -EG -Wand - ..._MaP-30_detail_26-04-02.jpg |  | - |  | Asbest | Asbest: Widerlegt | [10 empty] | EG | 1048.6441 | 713.8733
MaP-31 | Einzelprobe | VM-3 | Plattenkleber | Wand |  | Bad rechts | OG | Wand |  |  | 02.4.2026 - 11:41 |  |  |  | Bad rechts -OG -Wand _MaP-31_26-04-02.jpg | Bad rechts -OG -Wand _MaP-31_detail_26-04-02.jpg |  | - |  | Asbest | Asbest: Widerlegt | [10 empty] | OG | 672.9917 | 561.9327
MaP-32 | Einzelprobe | VM-3 | Plattenkleber | Wand |  | Küche rechts | OG | Wand |  |  | 02.4.2026 - 11:43 |  |  |  | Küche rechts -OG -Wand _MaP-32_26-04-02.jpg | Küche rechts -OG -Wand _MaP-32_detail_26-04-02.jpg |  | - |  | Asbest | Asbest: Widerlegt | [10 empty] | OG | 846.448 | 553.3849
MaP-33 | Einzelprobe | VM-1 | Putz | Wand |  | Küche rechts | OG | Wand |  |  | 02.4.2026 - 11:44 |  |  |  | Küche rechts -OG -Wand _MaP-33_26-04-02.jpg | Küche rechts -OG -Wand _MaP-33_detail_26-04-02.jpg |  | - |  | Asbest | Asbest: Widerlegt | [10 empty] | OG | 742.0603 | 489.4521
MaP-34 | Einzelprobe | VM-12 | Cushio Vinyl | Boden |  | Dusche links | OG | Wand |  |  | 02.4.2026 - 11:49 |  |  |  | Dusche links -OG -Wand _MaP-34_26-04-02.jpg | Dusche links -OG -Wand _MaP-34_detail_26-04-02.jpg |  | - |  | Asbest | Asbest: Widerlegt | [10 empty] | OG | 515.2724 | 570.9115
MaP-35 | Einzelprobe | VM-4 | Plattenkleber | Boden |  | Dusche links | OG | Boden |  |  | 02.4.2026 - 11:50 |  |  |  | Dusche links -OG -Boden _MaP-35_26-04-02.jpg | Dusche links -OG -Boden _MaP-35_detail_26-04-02.jpg |  | - |  | Asbest | Asbest: Widerlegt | [10 empty] | OG | 566.0816 | 575.4428
MaP-36 | Einzelprobe | VM-3 | Plattenkleber | Wand |  | Küche links | OG | Wand |  |  | 02.4.2026 - 11:51 |  |  |  | Küche links -OG -Wand _MaP-36_26-04-02.jpg | Küche links -OG -Wand _MaP-36_detail_26-04-02.jpg |  | - |  | Asbest | Asbest: Widerlegt | [10 empty] | OG | 619.3693 | 261.1153
MaP-37 | Einzelprobe | VM-12 | Cushio Vinyl | Boden |  | Küche links | OG | Boden |  |  | 02.4.2026 - 11:52 |  |  |  | Küche links -OG - Boden _MaP-37_26-04-02.jpg | Küche links -OG - Boden _MaP-37_detail_26-04-02.jpg |  | - |  | Asbest | Asbest: Widerlegt | [10 empty] | OG | 548.0105 | 267.2888
MaP-38 | Einzelprobe | VM-1 | Putz | Wand |  | Wohnzimmer links | OG | Wand |  |  | 02.4.2026 - 11:53 |  |  |  | Wohnzimmer links -OG -Wand _MaP-38_26-04-02.jpg | Wohnzimmer links -OG -Wand _MaP-38_detail_26-04-02.jpg |  | - |  | Asbest | Asbest: Widerlegt | [10 empty] | OG | 40.9937 | 241.7177
MaP-39 | Einzelprobe | VM-1 | Putz | Wand |  | Keller rechts | UG | Wand |  |  | 02.4.2026 - 12:00 |  |  |  | Keller rechts -UG -Wand _MaP-39_26-04-02.jpg | Keller rechts -UG -Wand _MaP-39_detail_26-04-02.jpg |  | - |  | Asbest | Asbest: Widerlegt | [10 empty] | UG | 709.1691 | 579.1326
MaP-40 | Einzelprobe | VM-12 | Cushio Vinyl | Boden |  | Weinkeller | UG | Boden |  |  | 02.4.2026 - 12:02 |  |  |  | Weinkeller -UG -Boden _MaP-40_26-04-02.jpg | Weinkeller -UG -Boden _MaP-40_detail_26-04-02.jpg |  | - |  | Asbest | Asbest: Widerlegt | [10 empty] | UG | 621.7787 | 492.8864
MaP-41 | Einzelprobe | VM-4 | Plattenkleber | Boden |  | WC | UG | Boden |  |  | 02.4.2026 - 12:10 |  |  |  | WC -UG -Boden _MaP-41_26-04-02.jpg | WC -UG -Boden _MaP-41_detail_26-04-02.jpg |  | - |  | Asbest | Asbest: Widerlegt | [10 empty] | UG | 504.8632 | 837.1405
MaP-42 | Einzelprobe | VM-19 | Plattenkleber | Wand |  | WC / Dusche | UG | Wand |  |  | 02.4.2026 - 12:11 |  |  |  | WC - Dusche -UG -Wand _MaP-42_26-04-02.jpg | WC - Dusche -UG -Wand _MaP-42_detail_26-04-02.jpg | 18 | m² |  | Asbest | Asbest: Bestätigt | [10 empty] | UG | 338.4834 | 858.9042
MaP-43 | Einzelprobe | VM-1 | Putz | Wand |  | WC / Dusche | UG | Wand |  |  | 02.4.2026 - 12:13 |  |  |  | WC - Dusche -UG -Wand _MaP-43_26-04-02.jpg | WC - Dusche -UG -Wand _MaP-43_detail_26-04-02.jpg |  | - |  | Asbest | Asbest: Widerlegt | [10 empty] | UG | 531.1316 | 831.0568
MaP-44 | Einzelprobe | VM-20 | Plattenkleber | Wand |  | Dusche | UG | Wand |  |  | 02.4.2026 - 12:13 |  |  |  | Dusche -UG -Wand _MaP-44_26-04-02.jpg | Dusche -UG -Wand _MaP-44_detail_26-04-02.jpg | 6 | m² |  | Asbest | Asbest: Bestätigt | [10 empty] | UG | 467.9184 | 811.0527
MaP-45 | Einzelprobe | VM-3 | Plattenkleber | Wand |  | Dusche | UG | Wand |  |  | 02.4.2026 - 12:17 |  |  |  | Dusche -UG -Wand _MaP-45_26-04-02.jpg | Dusche -UG -Wand _MaP-45_detail_26-04-02.jpg |  | - |  | Asbest | Asbest: Widerlegt | [10 empty] | UG | 270.7108 | 502.7188
MaP-46 | Einzelprobe | VM-2 | Putz | Decke |  | Küche / Gang | UG | Decke |  |  | 02.4.2026 - 12:19 |  |  |  | Küche - Gang -UG -Decke _MaP-46_26-04-02.jpg | Küche - Gang -UG -Decke _MaP-46_detail_26-04-02.jpg |  | - |  | Asbest | Asbest: Widerlegt | [10 empty] | UG | 307.6619 | 553.5623
MaP-47 | Einzelprobe | VM-1 | Putz | Wand |  | Fassade | UG-DG | Wand |  |  | 02.4.2026 - 12:23 |  |  |  | Fassade -UG-DG-Wand _MaP-47_26-04-02.jpg | Fassade -UG-DG-Wand _MaP-47_detail_26-04-02.jpg |  | - |  | Asbest | Asbest: Widerlegt | [10 empty] | EG | 603.5 | 186.5
MaP-48 | Einzelprobe | VM-1 | Putz | Wand |  | Fassade | UG-DG | Wand |  |  | 02.4.2026 - 12:24 |  |  |  | Fassade -UG-DG-Wand _MaP-48_26-04-02.jpg | Fassade -UG-DG-Wand _MaP-48_detail_26-04-02.jpg |  | - |  | Asbest | Asbest: Widerlegt | [10 empty] | EG | 652.5 | 854.5
MaP-49 | Einzelprobe | VM-17 | Faserzement | Wand |  | Fassade | UG-DG | Wand |  |  | 02.4.2026 - 12:25 |  |  |  | Fassade -UG-DG-Wand _MaP-49_26-04-02.jpg | Fassade -UG-DG-Wand _MaP-49_detail_26-04-02.jpg | 30 | m² |  | Asbest | Asbest: Bestätigt | 80 | % | 82.07892 | % | 4.301058 | m² |  |  |  |  | EG | 545.5 | 966.5
VB-1 | Visueller Befund | VM-10 | Asbestschnüre | Cheminée |  | Wohnzimmer | EG | Cheminée |  |  | 02.4.2026 - 10:48 |  |  |  | Wohnzimmer -EG -Cheminée _VB-1_26-04-02.jpg | Wohnzimmer -EG -Cheminée _VB-1_detail_26-04-02.jpg |  | - |  | Asbest | Asbest: Bestätigt | [10 empty] | EG | 516.5 | 435.5
VB-2 | Visueller Befund | VM-11 | Flachdichtung | Heizung |  | Heizraum | EG | Heizung |  |  | 02.4.2026 - 10:51 |  |  |  | Heizraum -EG -Heizung _VB-2_26-04-02.jpg | Heizraum -EG -Heizung _VB-2_detail_26-04-02.jpg |  | - |  | Asbest | Asbest: Ungeklärt | [10 empty] | EG | 1046.5 | 724.5
VB-3 | Visueller Befund | VM-13 | LAP | Elektrotableau |  | Waschküche | EG | Elektrotableau |  |  | 02.4.2026 - 11:02 |  |  |  | Waschküche -EG -Elektro..._VB-3_26-04-02.jpg | Waschküche -EG -Elektro..._VB-3_detail_26-04-02.jpg |  | - |  | Asbest | Asbest: Bestätigt | [10 empty] | EG | 719.6308 | 714.4155
VB-4 | Visueller Befund | VM-13 | LAP | Elektrotableau |  | Treppenhaus / Gang | OG | Elektrotableau |  |  | 02.4.2026 - 11:39 |  |  |  | Treppenhaus - Gang -OG -Elektro..._VB-4_26-04-02.jpg | Treppenhaus - Gang -OG -Elektro..._VB-4_detail_26-04-02.jpg | 2 | Stück |  | Asbest | Asbest: Bestätigt | [10 empty] | OG | 631.0381 | 474.8846
VB-5 | Visueller Befund | VM-14 | Faserzement | Unterdach |  | Estrich rechts | DG | Unterdach |  |  | 02.4.2026 - 11:55 |  |  |  | Estrich rechts -DG -Unterdach _VB-5_26-04-02.jpg | Estrich rechts -DG -Unterdach _VB-5_detail_26-04-02.jpg | 80 | m² |  | Asbest | Asbest: Bestätigt | 80 | % | -2.220446e-14 | % | 64 | m² |  |  |  |  | DG | 898.8928 | 380.152
VB-6 | Visueller Befund | VM-15 | Plsttenkleber | Boden / Wand |  | Küche | UG | Wand / Boden |  |  | 02.4.2026 - 12:15 |  |  |  | Küche -UG -Wand - ..._VB-6_26-04-02.jpg | Küche -UG -Wand - ..._VB-6_detail_26-04-02.jpg |  | - |  | Asbest | Asbest: Widerlegt | [10 empty] | UG | 84.5108 | 460.0209
VB-7 | Visueller Befund | VM-16 | Faserzement | Fallrohr |  | gesamtes Haus | UG- DG | Fallrohr |  |  | 02.4.2026 - 12:22 |  |  |  | gesamtes Haus -UG- DG -Fallrohr _VB-7_26-04-02.jpg | gesamtes Haus -UG- DG -Fallrohr _VB-7_detail_26-04-02.jpg | 30 | m |  | Asbest | Asbest: Bestätigt | 80 | % | -2.220446e-14 | % | 24 | m |  |  |  |  | UG | 679.1099 | 839.5963