## Report
Bezeichnung Befund | Art | Verdachtsmoment | Material | Zugehöriges Bauteil | Farbe | Gebäude/Bereich | Stockwerk/Ebene | Raum/Teilbereich | Bemerkung Probe/Befund | Bemerkung Verdachtsmoment | Erfassungszeitpunkt | Probenehmer | Überblick | Detail | Dateiname Überblick | Dateiname Detail | Menge | Einheit | Mischprobe | Verdacht | Einstufung | Angenommene Trefferwahrscheinlichkeit | Einheit | Aussagesicherheit | Einheit | Risikomenge | Einheit | Begründung | Ergebnis Analytik | Bewertung | Aufgabe | Referenzkarte | X-Koordinate | Y-Koordinate
MaP-1 | Einzelprobe | VM-1 | Plattenkleber | Wand |  | Bad | EG | Wand |  |  | 27.1.2025 - 14:23 |  |  |  | Bad -EG -Wand _MaP-1_25-01-27.jpg | Bad -EG -Wand _MaP-1_detail_25-01-27.jpg |  | - |  | Asbest | Asbest: Widerlegt | [10 empty] | EG | 2635.533 | 2156.7219
MaP-2 | Einzelprobe | VM-2 | Plattenkleber | Boden |  | Bad | EG | Boden |  |  | 27.1.2025 - 14:23 |  |  |  | Bad -EG -Boden _MaP-2_25-01-27.jpg | Bad -EG -Boden _MaP-2_detail_25-01-27.jpg |  | - |  | Asbest | Asbest: Widerlegt | [10 empty] | EG | 2358.72 | 2274.048
MaP-3 | Einzelprobe | VM-3 | Putz | Wand |  | Wohnzimmer / Zimmer | EG | Wand |  |  | 27.1.2025 - 14:28 |  |  |  | Wohnzimmer - Zimmer -EG -Wand _MaP-3_25-01-27.jpg | Wohnzimmer - Zimmer -EG -Wand _MaP-3_detail_25-01-27.jpg | 58 | m² |  | Asbest | Asbest: Bestätigt | 80 | % | 81.49246 | % | 8.587499 | m² |  |  |  |  | EG | 937.2452 | 2513.8913
MaP-4 | Einzelprobe | VM-4 | Putz | Decke |  | Wohnzimmer | EG | Decke |  |  | 27.1.2025 - 14:29 |  |  |  | Wohnzimmer -EG -Decke _MaP-4_25-01-27.jpg | Wohnzimmer -EG -Decke _MaP-4_detail_25-01-27.jpg |  | - |  | Asbest | Asbest: Widerlegt | [10 empty] | EG | 1399.104 | 2411.136
MaP-5 | Einzelprobe | VM-5 | Plattenkleber | Wand |  | Küche | EG | Wand |  |  | 27.1.2025 - 14:35 |  |  |  | Küche -EG -Wand _MaP-5_25-01-27.jpg | Küche -EG -Wand _MaP-5_detail_25-01-27.jpg | 5 | m² |  | Asbest | Asbest: Bestätigt | [10 empty] | EG | 1579.2 | 3432.576
MaP-6 | Einzelprobe | VM-6 | Putz | Wand |  | Küche | EG | Wand |  |  | 27.1.2025 - 14:37 |  |  |  | Küche -EG -Wand _MaP-6_25-01-27.jpg | Küche -EG -Wand _MaP-6_detail_25-01-27.jpg | 8 | m² |  | Asbest | Asbest: Bestätigt | 80 | % | 84.05 | % | 1.0208 | m² |  |  |  |  | EG | 1862.2271 | 3341.1443
MaP-7 | Einzelprobe | VM-7 | Plattenkleber | Boden |  | Küche | EG | Boden |  |  | 27.1.2025 - 14:38 |  |  |  | Küche -EG -Boden _MaP-7_25-01-27.jpg | Küche -EG -Boden _MaP-7_detail_25-01-27.jpg |  | - |  | Asbest | Asbest: Widerlegt | [10 empty] | EG | 1369.536 | 3252.4801
MaP-8 | Einzelprobe | VM-8 | Putz | Decke |  | Küche | EG | Decke |  |  | 27.1.2025 - 14:39 |  |  |  | Küche -EG -Decke _MaP-8_25-01-27.jpg | Küche -EG -Decke _MaP-8_detail_25-01-27.jpg | 6 | m² |  | Asbest | Asbest: Bestätigt | 80 | % | 84.68547 | % | 0.7350975 | m² |  |  |  |  | EG | 1471.68 | 3187.968
MaP-9 | Einzelprobe | VM-9 | Putz | Decke |  | Zimmer | EG | Decke |  |  | 10.2.2025 - 15:45 |  |  |  | Zimmer -EG -Decke _MaP-9_25-02-10.jpg | Zimmer -EG -Decke _MaP-9_detail_25-02-10.jpg |  | - |  | Asbest | Asbest: Widerlegt | [10 empty] | EG | 557.7599 | 2572.4159
MaP-10 | Einzelprobe | VM-10 | Putz | Wand |  | Wohnzimmer / Zimmer | EG | Wand Schichtenanalyse | Schichtenanalyse |  | 10.2.2025 - 15:46 |  |  |  | Wohnzimmer - Zimmer -EG -Wand Sc..._MaP-10_25-02-10.jpg | Wohnzimmer - Zimmer -EG -Wand Sc..._MaP-10_detail_25-02-10.jpg | 58 | m² |  | Asbest | Asbest: Bestätigt | 80 | % | 81.49246 | % | 8.587499 | m² |  |  |  |  | EG | 941.7305 | 2753.9936
MaP-11 | Einzelprobe | VM-11 | Putz | Wand |  | Küche | EG | Wand | Schichtenanalyse |  | 10.2.2025 - 15:48 |  |  |  | Küche -EG -Wand _MaP-11_25-02-10.jpg | Küche -EG -Wand _MaP-11_detail_25-02-10.jpg |  | - |  | Asbest | Asbest: Bestätigt | [10 empty] | EG | 1831.8719 | 3088.512