## Report
Bezeichnung Befund | Art | Verdachtsmoment | Material | Zugehöriges Bauteil | Farbe | Gebäude/Bereich | Stockwerk/Ebene | Raum/Teilbereich | Bemerkung Probe/Befund | Bemerkung Verdachtsmoment | Erfassungszeitpunkt | Probenehmer | Überblick | Detail | Dateiname Überblick | Dateiname Detail | Menge | Einheit | Mischprobe | Verdacht | Einstufung | Angenommene Trefferwahrscheinlichkeit | Einheit | Aussagesicherheit | Einheit | Risikomenge | Einheit | Begründung | Ergebnis Analytik | Bewertung | Aufgabe | Referenzkarte | X-Koordinate | Y-Koordinate
MaP-1 | Einzelprobe | VM-2 | Verputz | Wand |  | Kamin Warmluft Offen | UG-DG | Wand |  |  | 13.4.2026 - 10:00 | Daniel Santiago |  |  | Kamin Warmluft Offen-UG-DG-Wand_MaP-1_26-04-13.jpg | Kamin Warmluft Offen-UG-DG-Wand_MaP-1_detail_26-04-13.jpg |  | - |  | Asbest | Asbest: Widerlegt
MaP-2 | Einzelprobe | VM-13 | LAP | Elektrotableau Kasten-Verkleidung |  | Reduit | EG | Elektrotableau Kasten-Verkleidung |  |  | 13.4.2026 - 10:16 | Daniel Santiago |  |  | Reduit -EG-Elektro..._MaP-2_26-04-13.jpg | Reduit -EG-Elektro..._MaP-2_detail_26-04-13.jpg |  | - |  | Asbest | Asbest: Nicht eingestuft
MaP-3 | Einzelprobe | VM-4 | Fliesenkleber | Boden |  | Reduit | EG | Boden |  |  | 13.4.2026 - 10:20 | Daniel Santiago |  |  | Reduit -EG-Boden_MaP-3_26-04-13.jpg | Reduit -EG-Boden_MaP-3_detail_26-04-13.jpg |  | - |  | Asbest | Asbest: Nicht eingestuft
MaP-4 | Einzelprobe | VM-4 | Fliesenkleber | Boden |  | Küche/WC | EG | Boden |  |  | 13.4.2026 - 10:32 | Daniel Santiago |  |  | Küche-WC-EG-Boden_MaP-4_26-04-13.jpg | Küche-WC-EG-Boden_MaP-4_detail_26-04-13.jpg |  | - |  | Asbest | Asbest: Nicht eingestuft
MaP-5 | Einzelprobe | VM-7 | Fenster Kitt | Fenster |  | Ganzes Haus | UG-DG | Fenster |  |  | 13.4.2026 - 10:36 | Daniel Santiago |  |  | Ganzes Haus -UG-DG-Fenster _MaP-5_26-04-13.jpg | Ganzes Haus -UG-DG-Fenster _MaP-5_detail_26-04-13.jpg |  | - |  | Asbest | Asbest: Nicht eingestuft
MaP-6 | Einzelprobe | VM-15 | Faserzement | Wand/ Decke |  | Küche/ Nebenraum | EG | Wand/ Decke |  |  | 13.4.2026 - 10:42 | Daniel Santiago |  |  | Küche- Nebenraum -EG-Wand- D..._MaP-6_26-04-13.jpg | Küche- Nebenraum -EG-Wand- D..._MaP-6_detail_26-04-13.jpg |  | - |  | Asbest | Asbest: Nicht eingestuft
MaP-7 | Einzelprobe | VM-2 | Verputz | Wand |  | Nebenraum | EG | Wand |  |  | 13.4.2026 - 10:58 | Daniel Santiago |  |  | Nebenraum -EG-Wand _MaP-7_26-04-13.jpg | Nebenraum -EG-Wand _MaP-7_detail_26-04-13.jpg |  | - |  | Asbest | Asbest: Widerlegt
MaP-8 | Einzelprobe | VM-2 | Verputz | Wand |  | Sockel | EG | Wand |  |  | 13.4.2026 - 11:04 | Daniel Santiago |  |  | Sockel -EG-Wand_MaP-8_26-04-13.jpg | Sockel -EG-Wand_MaP-8_detail_26-04-13.jpg |  | - |  | Asbest | Asbest: Widerlegt
VB-1 | Visueller Befund | VM-6 | Faserzement | Unterdach |  | Unterdach | DG | Unterdach |  |  | 13.4.2026 - 09:48 | Daniel Santiago |  |  | Unterdach -DG-Unterdach _VB-1_26-04-13.jpg | Unterdach -DG-Unterdach _VB-1_detail_26-04-13.jpg |  | - |  | Asbest | Asbest: Widerlegt
VB-2 | Visueller Befund | VM-9 | Faserzement | Kamin Warmluft Offen |  | Kamin Warmluft Offen | DG | Wand |  |  | 13.4.2026 - 09:51 | Daniel Santiago |  |  | Kamin Warmluft Offen-DG-Wand_VB-2_26-04-13.jpg | Kamin Warmluft Offen-DG-Wand_VB-2_detail_26-04-13.jpg | 4 | m |  | Asbest | Asbest: Bestätigt | 80 | % | 0 | % | 3.2 | m
VB-3 | Visueller Befund | VM-10 | Verputz | Wand/ Decke/ Boden |  | Schlafzimmer | OG | Wand/ Decke/ Boden |  |  | 13.4.2026 - 10:02 | Daniel Santiago |  |  | Schlafzimmer -OG-Wand- D..._VB-3_26-04-13.jpg | Schlafzimmer -OG-Wand- D..._VB-3_detail_26-04-13.jpg |  | - |  | Asbest | Asbest: Widerlegt
VB-4 | Visueller Befund | VM-11 | Fliesenkleber | Wand/ Decke/ Boden |  | Badezimmer | OG | Wand/ Decke/ Boden |  |  | 13.4.2026 - 10:06 | Daniel Santiago |  |  | Badezimmer -OG-Wand- D..._VB-4_26-04-13.jpg | Badezimmer -OG-Wand- D..._VB-4_detail_26-04-13.jpg |  | - |  | Asbest | Asbest: Widerlegt
VB-5 | Visueller Befund | VM-12 | Asbest Karton | Elektrotableau |  | Reduit | EG | LAP |  |  | 13.4.2026 - 10:09 | Daniel Santiago |  |  | Reduit -EG-LAP_VB-5_26-04-13.jpg | Reduit -EG-LAP_VB-5_detail_26-04-13.jpg | 1 | Stück |  | Asbest | Asbest: Bestätigt
VB-7 | Visueller Befund | VM-14 | Faserzement | Fallrohr |  | WC | EG | Fallrohr |  |  | 13.4.2026 - 10:24 | Daniel Santiago |  |  | WC-EG-Fallrohr _VB-7_26-04-13.jpg | WC-EG-Fallrohr _VB-7_detail_26-04-13.jpg | 20 | m |  | Asbest | Asbest: Bestätigt | 80 | % | 0 | % | 16 | m
VB-9 | Visueller Befund | VM-16 | Verputz | Decke/ Wand/ Boden |  | Wohnzimmer | EG | Decke/ Wand/ Boden |  |  | 13.4.2026 - 10:46 | Daniel Santiago |  |  | Wohnzimmer -EG-Decke- ..._VB-9_26-04-13.jpg | Wohnzimmer -EG-Decke- ..._VB-9_detail_26-04-13.jpg |  | - |  | Asbest | Asbest: Widerlegt
VB-10 | Visueller Befund | VM-17 | Faserzement | Warmluft Offen |  | Wohnzimmer | EG | Warmluft Offen |  |  | 13.4.2026 - 10:48 | Daniel Santiago |  |  | Wohnzimmer -EG-Warmluf..._VB-10_26-04-13.jpg | Wohnzimmer -EG-Warmluf..._VB-10_detail_26-04-13.jpg |  | - |  | Asbest | Asbest: Ungeklärt
VB-11 | Visueller Befund | VM-2 | Verputz | Wand |  | Keller | UG | Decke/ Wand/ Boden |  |  | 13.4.2026 - 11:09 | Daniel Santiago |  |  | Keller-UG-Decke- ..._VB-11_26-04-13.jpg | Keller-UG-Decke- ..._VB-11_detail_26-04-13.jpg |  | - |  | Asbest | Asbest: Widerlegt
VB-12 | Visueller Befund | VM-18 | Faserzement | Dach |  | Dach | DG | Dach |  |  | 13.4.2026 - 11:22 | Daniel Santiago |  |  | Dach-DG-Dach_VB-12_26-04-13.jpg | Dach-DG-Dach_VB-12_detail_26-04-13.jpg |  | - |  | Asbest | Asbest: Nicht eingestuft