## Report
Bezeichnung Befund | Art | Verdachtsmoment | Material | Zugehöriges Bauteil | Farbe | Gebäude/Bereich | Stockwerk/Ebene | Raum/Teilbereich | Bemerkung Probe/Befund | Bemerkung Verdachtsmoment | Erfassungszeitpunkt | Probenehmer | Überblick | Detail | Dateiname Überblick | Dateiname Detail | Menge | Einheit | Mischprobe | Verdacht | Einstufung | Angenommene Trefferwahrscheinlichkeit | Einheit | Aussagesicherheit | Einheit | Risikomenge | Einheit | Begründung | Ergebnis Analytik | Bewertung | Aufgabe | Referenzkarte | X-Koordinate | Y-Koordinate
MaP-1 | Einzelprobe | VM-1 | Faserzement | Decke |  | Estrich | DG | Decke |  |  | 03.2.2025 - 14:02 |  |  |  | Estrich -DG -Decke _MaP-1_25-02-03.jpg | Estrich -DG -Decke _MaP-1_detail_25-02-03.jpg | 90 | m² |  | Asbest | Asbest: Bestätigt | 80 | % | 81.19701 | % | 13.53815 | m²
MaP-2 | Einzelprobe | VM-2 | Plattenkleber | Boden |  | Bad / Dusche | OG | Boden |  |  | 03.2.2025 - 14:18 |  |  |  | Bad - Dusche -OG -Boden _MaP-2_25-02-03.jpg | Bad - Dusche -OG -Boden _MaP-2_detail_25-02-03.jpg |  | - |  | Asbest | Asbest: Widerlegt | [10 empty] | OG | 115.385 | 402.8301
MaP-3 | Einzelprobe | VM-3 | Plattenkleber | Wand |  | Bad / Dusche | OG | Wand |  |  | 03.2.2025 - 14:19 |  |  |  | Bad - Dusche -OG -Wand _MaP-3_25-02-03.jpg | Bad - Dusche -OG -Wand _MaP-3_detail_25-02-03.jpg | 55 | m² |  | Asbest | Asbest: Bestätigt | [10 empty] | OG | 122.6609 | 362.8646
MaP-4 | Einzelprobe | VM-4 | Putz | Decke |  | Bad / Dusche | OG | Decke |  |  | 03.2.2025 - 14:19 |  |  |  | Bad - Dusche -OG -Decke _MaP-4_25-02-03.jpg | Bad - Dusche -OG -Decke _MaP-4_detail_25-02-03.jpg |  | - |  | Asbest | Asbest: Widerlegt | [10 empty] | OG | 139.1054 | 326.9861
MaP-5 | Einzelprobe | VM-5 | Klebstoffe | Boden |  | Alle Schlafzimmer / Gang / Treppenhaus / Wohnzimmer | OG /EG | Boden |  |  | 03.2.2025 - 14:20 |  |  |  | Alle Schlafzimmer...-OG -EG-Boden _MaP-5_25-02-03.jpg | Alle Schlafzimmer...-OG -EG-Boden _MaP-5_detail_25-02-03.jpg |  | - |  | Asbest | Asbest: Widerlegt | [10 empty] | OG | 149.9878 | 509.4928
MaP-6 | Einzelprobe | VM-6 | Putz | Wand |  | Schlafzimmer | OG | Wand |  |  | 03.2.2025 - 14:22 |  |  |  | Schlafzimmer -OG -Wand _MaP-6_25-02-03.jpg | Schlafzimmer -OG -Wand _MaP-6_detail_25-02-03.jpg |  | - |  | Asbest | Asbest: Widerlegt | [10 empty] | OG | 369.3594 | 175.785
MaP-7 | Einzelprobe | VM-7 | Putz | Decke |  | Schlafzimmer | OG | Decke |  |  | 03.2.2025 - 14:22 |  |  |  | Schlafzimmer -OG -Decke _MaP-7_25-02-03.jpg | Schlafzimmer -OG -Decke _MaP-7_detail_25-02-03.jpg |  | - |  | Asbest | Asbest: Widerlegt | [10 empty] | OG | 339.8111 | 277.7
MaP-8 | Einzelprobe | VM-8 | Plattenkleber | Boden |  | Balkon | OG | Boden |  |  | 03.2.2025 - 14:23 |  |  |  | Balkon -OG -Boden _MaP-8_25-02-03.jpg | Balkon -OG -Boden _MaP-8_detail_25-02-03.jpg |  | - |  | Asbest | Asbest: Widerlegt | [10 empty] | OG | 504.2125 | 288.1426
MaP-9 | Einzelprobe | VM-9 | Putz | Wand |  | Gang / Treppenhaus | OG / EG / UG | Wand |  |  | 03.2.2025 - 14:24 |  |  |  | Gang - Treppenhaus -OG - EG...-Wand _MaP-9_25-02-03.jpg | Gang - Treppenhaus -OG - EG...-Wand _MaP-9_detail_25-02-03.jpg |  | - |  | Asbest | Asbest: Widerlegt | [10 empty] | OG | 265.8191 | 554.0046
MaP-10 | Einzelprobe | VM-10 | Putz | Decke |  | Gang / Treppenhaus | OG / EG / UG | Decke |  |  | 03.2.2025 - 14:31 |  |  |  | Gang - Treppenhaus -OG - EG...-Decke _MaP-10_25-02-03.jpg | Gang - Treppenhaus -OG - EG...-Decke _MaP-10_detail_25-02-03.jpg |  | - |  | Asbest | Asbest: Widerlegt | [10 empty] | OG | 225.75 | 619.2198
MaP-11 | Einzelprobe | VM-11 | Plattenkleber | Wand |  | WC | EG | Wand |  |  | 03.2.2025 - 14:52 |  |  |  | WC-EG -Wand _MaP-11_25-02-03.jpg | WC-EG -Wand _MaP-11_detail_25-02-03.jpg | 11 | m² |  | Asbest | Asbest: Bestätigt | [10 empty] | EG | 185.7562 | 285.2348
MaP-12 | Einzelprobe | VM-12 | Plattenkleber | Boden |  | WC | EG | Boden |  |  | 03.2.2025 - 14:53 |  |  |  | WC-EG -Boden _MaP-12_25-02-03.jpg | WC-EG -Boden _MaP-12_detail_25-02-03.jpg |  | - |  | Asbest | Asbest: Widerlegt | [10 empty] | EG | 162.8149 | 327.3624
MaP-13 | Einzelprobe | VM-13 | Putz | Decke |  | WC | EG | Decke |  |  | 03.2.2025 - 14:54 |  |  |  | WC-EG -Decke _MaP-13_25-02-03.jpg | WC-EG -Decke _MaP-13_detail_25-02-03.jpg |  | - |  | Asbest | Asbest: Widerlegt | [10 empty] | EG | 198.5249 | 319.4817
MaP-14 | Einzelprobe | VM-14 | Plattenkleber | Boden |  | Gang / Küche | EG | Boden |  |  | 03.2.2025 - 14:55 |  |  |  | Gang - Küche -EG -Boden _MaP-14_25-02-03.jpg | Gang - Küche -EG -Boden _MaP-14_detail_25-02-03.jpg | 26 | m² |  | Asbest | Asbest: Bestätigt | [10 empty] | EG | 216.8077 | 385.5025
MaP-15 | Einzelprobe | VM-15 | Plattenkleber | Wand |  | Küche | EG | Wand |  |  | 03.2.2025 - 14:59 |  |  |  | Küche -EG -Wand _MaP-15_25-02-03.jpg | Küche -EG -Wand _MaP-15_detail_25-02-03.jpg |  | - |  | Asbest | Asbest: Widerlegt | [10 empty] | EG | 118.6934 | 138.2248
MaP-16 | Einzelprobe | VM-16 | Putz | Decke |  | Küche | EG | Decke |  |  | 03.2.2025 - 15:00 |  |  |  | Küche -EG -Decke _MaP-16_25-02-03.jpg | Küche -EG -Decke _MaP-16_detail_25-02-03.jpg |  | - |  | Asbest | Asbest: Widerlegt | [10 empty] | EG | 189.195 | 195.639
MaP-17 | Einzelprobe | VM-17 | Plattenkleber | Wand |  | Küche | EG | Wand |  |  | 03.2.2025 - 15:01 |  |  |  | Küche -EG -Wand _MaP-17_25-02-03.jpg | Küche -EG -Wand _MaP-17_detail_25-02-03.jpg |  | - |  | Asbest | Asbest: Widerlegt | [10 empty] | EG | 265.5768 | 143.6402
MaP-18 | Einzelprobe | VM-18 | Putz | Decke |  | Wohnzimmer | EG | Decke |  |  | 03.2.2025 - 15:03 |  |  |  | Wohnzimmer -EG -Decke _MaP-18_25-02-03.jpg | Wohnzimmer -EG -Decke _MaP-18_detail_25-02-03.jpg |  | - |  | Asbest | Asbest: Widerlegt | [10 empty] | EG | 388.5561 | 343.3079
MaP-19 | Einzelprobe | VM-26 | Putz | Wand |  | Wohnzimmer | EG | Wand |  |  | 03.2.2025 - 15:04 |  |  |  | Wohnzimmer -EG -Wand _MaP-19_25-02-03.jpg | Wohnzimmer -EG -Wand _MaP-19_detail_25-02-03.jpg |  | - |  | Asbest | Asbest: Widerlegt | [10 empty] | EG | 404.5446 | 138.6855
MaP-20 | Einzelprobe | VM-19 | Plattenkleber | Wand / Decke |  | Wohnzimmer | EG | Cheminée |  |  | 03.2.2025 - 15:05 |  |  |  | Wohnzimmer -EG -Cheminée _MaP-20_25-02-03.jpg | Wohnzimmer -EG -Cheminée _MaP-20_detail_25-02-03.jpg |  | - |  | Asbest | Asbest: Widerlegt | [10 empty] | EG | 461.4067 | 377.1812
MaP-21 | Einzelprobe | VM-21 | Plattenkleber | Boden |  | Treppenhaus / Waschküche / Werkstatt / Heizraum | UG | Boden |  |  | 03.2.2025 - 15:12 |  |  |  | Treppenhaus - Was...-UG -Boden _MaP-21_25-02-03.jpg | Treppenhaus - Was...-UG -Boden _MaP-21_detail_25-02-03.jpg | 49 | m² |  | Asbest | Asbest: Bestätigt | [10 empty] | UG | 251.9118 | 354.0378
MaP-22 | Einzelprobe | VM-22 | Plattenkleber | Wand |  | Waschküche | UG | Wand |  |  | 03.2.2025 - 15:14 |  |  |  | Waschküche -UG -Wand _MaP-22_25-02-03.jpg | Waschküche -UG -Wand _MaP-22_detail_25-02-03.jpg | 9 | m² |  | Asbest | Asbest: Bestätigt | [10 empty] | UG | 148.7434 | 235.3586
MaP-23 | Einzelprobe | VM-23 | Putz | Wand |  | Waschküche | UG | Wand |  |  | 03.2.2025 - 15:15 |  |  |  | Waschküche -UG -Wand _MaP-23_25-02-03.jpg | Waschküche -UG -Wand _MaP-23_detail_25-02-03.jpg |  | - |  | Asbest | Asbest: Widerlegt | [10 empty] | UG | 94.6391 | 105.7849
VB-3 | Einzelprobe | VM-25 | Flachdichtung | Bolier |  | Heizraum | UG | Boiler |  |  | 03.2.2025 - 15:17 |  |  |  | Heizraum -UG -Boiler _VB-3_25-02-03.jpg | Heizraum -UG -Boiler _VB-3_detail_25-02-03.jpg |  | - |  | Asbest | Asbest: Widerlegt | [10 empty] | UG | 143.3256 | 276.2754
VB-1 | Visueller Befund | VM-20 | Asbestschnüre | Boden |  | Wohnzimmer | EG | Cheminée |  |  | 03.2.2025 - 15:05 |  |  |  | Wohnzimmer -EG -Cheminée _VB-1_25-02-03.jpg | Wohnzimmer -EG -Cheminée _VB-1_detail_25-02-03.jpg |  | - |  | Asbest | Asbest: Bestätigt | [10 empty] | EG | 454.4368 | 362.7888
VB-2 | Visueller Befund | VM-24 | Putz | Wand / Decke |  | Keller | UG | Wand / Decke |  |  | 03.2.2025 - 15:16 |  |  |  | Keller -UG -Wand - ..._VB-2_25-02-03.jpg | Keller -UG -Wand - ..._VB-2_detail_25-02-03.jpg |  | - |  | Asbest | Asbest: Widerlegt | [10 empty] | UG | 369.8917 | 180.2311