## Report
Bezeichnung Befund | Art | Verdachtsmoment | Material | Zugehöriges Bauteil | Farbe | Gebäude/Bereich | Stockwerk/Ebene | Raum/Teilbereich | Bemerkung Probe/Befund | Bemerkung Verdachtsmoment | Erfassungszeitpunkt | Probenehmer | Überblick | Detail | Dateiname Überblick | Dateiname Detail | Menge | Einheit | Mischprobe | Verdacht | Einstufung | Angenommene Trefferwahrscheinlichkeit | Einheit | Aussagesicherheit | Einheit | Risikomenge | Einheit | Begründung | Ergebnis Analytik | Bewertung | Aufgabe | Referenzkarte | X-Koordinate | Y-Koordinate
MaP-1 | Einzelprobe | VM-1 | Cushio Vynil | Boden |  | WC/Dusche | OG | Boden/ Wand |  |  | 13.4.2026 - 13:53 | Daniel Santiago |  |  | WC-Dusche-OG-Boden- ..._MaP-1_26-04-13.jpg | WC-Dusche-OG-Boden- ..._MaP-1_detail_26-04-13.jpg |  | - |  | Asbest | Asbest: Nicht eingestuft
MaP-2 | Einzelprobe | VM-2 | Klebstoffe | Boden |  | Schlafzimmer | OG | Boden |  |  | 13.4.2026 - 14:04 | Daniel Santiago |  |  | Schlafzimmer -OG-Boden_MaP-2_26-04-13.jpg | Schlafzimmer -OG-Boden_MaP-2_detail_26-04-13.jpg |  | - |  | Asbest | Asbest: Nicht eingestuft
MaP-3 | Einzelprobe | VM-4 | Verputz | Wand |  | Wohnzimmer | OG | Wand |  |  | 13.4.2026 - 14:16 | Daniel Santiago |  |  | Wohnzimmer -OG-Wand_MaP-3_26-04-13.jpg | Wohnzimmer -OG-Wand_MaP-3_detail_26-04-13.jpg |  | - |  | Asbest | Asbest: Nicht eingestuft
MaP-4 | Einzelprobe | VM-5 | Verputz | Wand |  | Wohnzimmer | OG | Decke |  |  | 13.4.2026 - 14:18 | Daniel Santiago |  |  | Wohnzimmer -OG-Decke_MaP-4_26-04-13.jpg | Wohnzimmer -OG-Decke_MaP-4_detail_26-04-13.jpg |  | - |  | Asbest | Asbest: Nicht eingestuft
MaP-5 | Einzelprobe | VM-6 | Fliesenkleber | Wand |  | Küche | OG | Wand |  |  | 13.4.2026 - 14:21 | Daniel Santiago |  |  | Küche -OG-Wand_MaP-5_26-04-13.jpg | Küche -OG-Wand_MaP-5_detail_26-04-13.jpg |  | - |  | Asbest | Asbest: Nicht eingestuft
MaP-6 | Einzelprobe | VM-4 | Verputz | Wand |  | Küche | OG | Wand |  |  | 13.4.2026 - 14:23 | Daniel Santiago |  |  | Küche -OG-Wand_MaP-6_26-04-13.jpg | Küche -OG-Wand_MaP-6_detail_26-04-13.jpg |  | - |  | Asbest | Asbest: Nicht eingestuft
MaP-7 | Einzelprobe | VM-5 | Verputz | Wand |  | Küche | OG | Decke |  |  | 13.4.2026 - 14:24 | Daniel Santiago |  |  | Küche -OG-Decke _MaP-7_26-04-13.jpg | Küche -OG-Decke _MaP-7_detail_26-04-13.jpg |  | - |  | Asbest | Asbest: Nicht eingestuft
MaP-8 | Einzelprobe | VM-7 | (elastische) Bodenbeläge | Boden |  | Küche/ Esszimmer/ Treppenhaus | OG-EG | Boden |  |  | 13.4.2026 - 14:26 | Daniel Santiago |  |  | Küche- Esszimmer-...-OG-EG-Boden_MaP-8_26-04-13.jpg | Küche- Esszimmer-...-OG-EG-Boden_MaP-8_detail_26-04-13.jpg |  | - |  | Asbest | Asbest: Nicht eingestuft
MaP-9 | Einzelprobe | VM-6 | Fliesenkleber | Wand |  | Badezimmer | OG | Wand |  |  | 13.4.2026 - 14:30 | Daniel Santiago |  |  | Badezimmer -OG-Wand_MaP-9_26-04-13.jpg | Badezimmer -OG-Wand_MaP-9_detail_26-04-13.jpg |  | - |  | Asbest | Asbest: Nicht eingestuft
MaP-10 | Einzelprobe | VM-5 | Verputz | Wand |  | Badezimmer | OG | Wand |  |  | 13.4.2026 - 14:31 | Daniel Santiago |  |  | Badezimmer -OG-Wand _MaP-10_26-04-13.jpg | Badezimmer -OG-Wand _MaP-10_detail_26-04-13.jpg |  | - |  | Asbest | Asbest: Nicht eingestuft
MaP-11 | Einzelprobe | VM-8 | Verputz | Decke |  | Badezimmer | OG | Decke |  |  | 13.4.2026 - 14:34 | Daniel Santiago |  |  | Badezimmer -OG-Decke_MaP-11_26-04-13.jpg | Badezimmer -OG-Decke_MaP-11_detail_26-04-13.jpg |  | - |  | Asbest | Asbest: Nicht eingestuft
MaP-12 | Einzelprobe | VM-5 | Verputz | Wand |  | Treppenhaus | EG-OG | Wand |  |  | 13.4.2026 - 14:37 | Daniel Santiago |  |  | Treppenhaus -EG-OG-Wand_MaP-12_26-04-13.jpg | Treppenhaus -EG-OG-Wand_MaP-12_detail_26-04-13.jpg |  | - |  | Asbest | Asbest: Nicht eingestuft
MaP-13 | Einzelprobe | VM-8 | Verputz | Decke |  | Treppenhaus | EG-OG | Decke |  |  | 13.4.2026 - 14:39 | Daniel Santiago |  |  | Treppenhaus -EG-OG-Decke_MaP-13_26-04-13.jpg | Treppenhaus -EG-OG-Decke_MaP-13_detail_26-04-13.jpg |  | - |  | Asbest | Asbest: Nicht eingestuft
MaP-14 | Einzelprobe | VM-5 | Verputz | Wand |  | Waschküche | UG | Wand |  |  | 13.4.2026 - 14:43 | Daniel Santiago |  |  | Waschküche -UG-Wand_MaP-14_26-04-13.jpg | Waschküche -UG-Wand_MaP-14_detail_26-04-13.jpg |  | - |  | Asbest | Asbest: Nicht eingestuft
MaP-15 | Einzelprobe | VM-5 | Verputz | Wand |  | Fassade | EG-DG | Wand |  |  | 13.4.2026 - 14:48 | Daniel Santiago |  |  | Fassade -EG-DG-Wand_MaP-15_26-04-13.jpg | Fassade -EG-DG-Wand_MaP-15_detail_26-04-13.jpg |  | - |  | Asbest | Asbest: Nicht eingestuft
VB-1 | Visueller Befund | VM-3 | Faserzement | Unterdach |  | Schlafzimmer | OG | Unterdach |  |  | 13.4.2026 - 14:12 | Daniel Santiago |  |  | Schlafzimmer -OG-Unterdach _VB-1_26-04-13.jpg | Schlafzimmer -OG-Unterdach _VB-1_detail_26-04-13.jpg |  | - |  | Asbest | Asbest: Widerlegt
VB-2 | Visueller Befund | VM-9 | Asbest Karton | Elektrotableau |  | Gang | UG | Elektrotableau |  |  | 13.4.2026 - 14:44 | Daniel Santiago |  |  | Gang -UG-Elektro..._VB-2_26-04-13.jpg | Gang -UG-Elektro..._VB-2_detail_26-04-13.jpg | 1 | Stück |  | Asbest | Asbest: Nicht eingestuft
VB-3 | Visueller Befund | VM-10 | Faserzement | Dach |  | Schopf | EG | Dach |  |  | 13.4.2026 - 14:59 | Daniel Santiago |  |  | Schopf -EG -Dach _VB-3_26-04-13.jpg | Schopf -EG -Dach _VB-3_detail_26-04-13.jpg | 20 | m² |  | Asbest | Asbest: Bestätigt | 80 | % | 0 | % | 16 | m²