## Report
Bezeichnung Befund | Art | Verdachtsmoment | Material | Zugehöriges Bauteil | Farbe | Gebäude/Bereich | Stockwerk/Ebene | Raum/Teilbereich | Bemerkung Probe/Befund | Bemerkung Verdachtsmoment | Erfassungszeitpunkt | Probenehmer | Überblick | Detail | Dateiname Überblick | Dateiname Detail | Menge | Einheit | Mischprobe | Verdacht | Einstufung | Angenommene Trefferwahrscheinlichkeit | Einheit | Aussagesicherheit | Einheit | Risikomenge | Einheit | Begründung | Ergebnis Analytik | Bewertung | Aufgabe | Referenzkarte | X-Koordinate | Y-Koordinate
MaP-1 | Einzelprobe | VM-1 | Fliesenkleber | Boden |  | Bad | EG |  |  |  | 12.3.2026 - 14:24 | Pascal Kallen |  |  | Bad-EG-_MaP-1_26-03-12.jpg | Bad-EG-_MaP-1_detail_26-03-12.jpg |  | - |  | Asbest | Asbest: Widerlegt
MaP-2 | Einzelprobe | VM-2 | Fliesenkleber | Wand |  | Bad | EG |  |  |  | 12.3.2026 - 15:06 | Pascal Kallen |  |  | Bad-EG-_MaP-2_26-03-12.jpg | Bad-EG-_MaP-2_detail_26-03-12.jpg |  | - |  | Asbest | Asbest: Widerlegt
MaP-3 | Einzelprobe | VM-3 | Verputz | Wand |  | Bad | EG |  |  |  | 12.3.2026 - 15:07 | Pascal Kallen |  |  | Bad-EG-_MaP-3_26-03-12.jpg | Bad-EG-_MaP-3_detail_26-03-12.jpg |  | - |  | Asbest | Asbest: Widerlegt
MaP-4 | Einzelprobe | VM-4 | Teppichkleber | Boden |  | Zimmer | EG |  |  |  | 12.3.2026 - 15:08 | Pascal Kallen |  |  | Zimmer-EG-_MaP-4_26-03-12.jpg | Zimmer-EG-_MaP-4_detail_26-03-12.jpg |  | - |  | Asbest | Asbest: Widerlegt
MaP-5 | Einzelprobe | VM-7 | Verputz | Wand |  | Zimmer | EG |  |  |  | 12.3.2026 - 15:08 | Pascal Kallen |  |  | Zimmer-EG-_MaP-5_26-03-12.jpg | Zimmer-EG-_MaP-5_detail_26-03-12.jpg |  | - |  | Asbest | Asbest: Bestätigt
MaP-6 | Einzelprobe | VM-5 | Korkdämmung | Aussenwand |  | Radiatirennischen | EG |  |  |  | 12.3.2026 - 15:09 | Pascal Kallen |  |  | Radiatirennischen -EG-_MaP-6_26-03-12.jpg | Radiatirennischen -EG-_MaP-6_detail_26-03-12.jpg |  | - |  | PAK | PAK: Widerlegt
MaP-7 | Einzelprobe | VM-9 | Fliesenkleber | Wand |  | WC | EG |  |  |  | 12.3.2026 - 15:10 | Pascal Kallen |  |  | WC-EG-_MaP-7_26-03-12.jpg | WC-EG-_MaP-7_detail_26-03-12.jpg |  | - |  | Asbest | Asbest: Bestätigt
MaP-8 | Einzelprobe | VM-8 | Fliesenkleber | Boden |  | WC | EG |  |  |  | 12.3.2026 - 15:11 | Pascal Kallen |  |  | WC-EG-_MaP-8_26-03-12.jpg | WC-EG-_MaP-8_detail_26-03-12.jpg |  | - |  | Asbest | Asbest: Bestätigt
MaP-9 | Einzelprobe | VM-7 | Verputz | Wand |  | WC | EG |  |  |  | 12.3.2026 - 15:11 | Pascal Kallen |  |  | WC-EG-_MaP-9_26-03-12.jpg | WC-EG-_MaP-9_detail_26-03-12.jpg |  | - |  | Asbest | Asbest: Bestätigt
MaP-10 | Einzelprobe | VM-8 | Fliesenkleber | Boden |  | Eingang | EG |  |  |  | 12.3.2026 - 15:12 | Pascal Kallen |  |  | Eingang-EG-_MaP-10_26-03-12.jpg | Eingang-EG-_MaP-10_detail_26-03-12.jpg |  | - |  | Asbest | Asbest: Bestätigt
MaP-11 | Einzelprobe | VM-7 | Verputz | Wand |  | Wohnbereich | EG |  |  |  | 12.3.2026 - 15:16 | Pascal Kallen |  |  | Wohnbereich-EG-_MaP-11_26-03-12.jpg | Wohnbereich-EG-_MaP-11_detail_26-03-12.jpg |  | - |  | Asbest | Asbest: Bestätigt
MaP-12 | Einzelprobe | VM-3 | Verputz | Wand |  | Fassade | EG |  |  |  | 12.3.2026 - 15:16 | Pascal Kallen |  |  | Fassade-EG -_MaP-12_26-03-12.jpg | Fassade-EG -_MaP-12_detail_26-03-12.jpg |  | - |  | Asbest | Asbest: Widerlegt
MaP-13 | Einzelprobe | VM-10 | Deckputz | Wand |  | Eingang | EG |  |  |  | 01.4.2026 - 14:21 | Pascal Kallen |  |  | Eingang-EG-_MaP-13_26-04-01.jpg | Eingang-EG-_MaP-13_detail_26-04-01.jpg |  | - |  | Asbest | Asbest: Bestätigt
MaP-14 | Einzelprobe | VM-11 | Grundputz | Wand |  | Eingang | EG |  |  |  | 01.4.2026 - 14:23 | Pascal Kallen |  |  | Eingang-EG-_MaP-14_26-04-01.jpg | Eingang-EG-_MaP-14_detail_26-04-01.jpg |  | - |  | Asbest | Asbest: Bestätigt
MaP-15 | Einzelprobe | VM-10 | Deckputz | Wand |  | Zimmer | EG |  |  |  | 01.4.2026 - 14:24 | Pascal Kallen |  |  | Zimmer-EG-_MaP-15_26-04-01.jpg | Zimmer-EG-_MaP-15_detail_26-04-01.jpg |  | - |  | Asbest | Asbest: Bestätigt
MaP-16 | Einzelprobe | VM-11 | Grundputz | Wand |  | Zimmer | EG |  |  |  | 01.4.2026 - 14:24 | Pascal Kallen |  |  | Zimmer-EG-_MaP-16_26-04-01.jpg | Zimmer-EG-_MaP-16_detail_26-04-01.jpg |  | - |  | Asbest | Asbest: Bestätigt
VB-1 | Visueller Befund | VM-6 | sämtlicher Einbau nach 1990 |  |  | Küche und Terrasse | EG |  |  |  | 12.3.2026 - 15:14 | Pascal Kallen |  |  | Küche und Terrasse-EG-_VB-1_26-03-12.jpg | Küche und Terrasse-EG-_VB-1_detail_26-03-12.jpg |  | - |  | Divers | Divers: Widerlegt