## Report
Bezeichnung Befund | Art | Verdachtsmoment | Material | Zugehöriges Bauteil | Farbe | Gebäude/Bereich | Stockwerk/Ebene | Raum/Teilbereich | Bemerkung Probe/Befund | Bemerkung Verdachtsmoment | Erfassungszeitpunkt | Probenehmer | Überblick | Detail | Dateiname Überblick | Dateiname Detail | Menge | Einheit | Mischprobe | Verdacht | Einstufung | Angenommene Trefferwahrscheinlichkeit | Einheit | Aussagesicherheit | Einheit | Risikomenge | Einheit | Begründung | Ergebnis Analytik | Bewertung | Aufgabe | Referenzkarte | X-Koordinate | Y-Koordinate
MaP-1 | Einzelprobe | VM-2 | Verputz | Wand |  | Schlafzimmer | OG | Wand |  |  | 09.4.2026 - 09:21 | Daniel Santiago |  |  | Schlafzimmer -OG-Wand_MaP-1_26-04-09.jpg | Schlafzimmer -OG-Wand_MaP-1_detail_26-04-09.jpg |  | - |  | Asbest | Asbest: Widerlegt | [10 empty] | OG | 391.181 | 858.4569
MaP-2 | Einzelprobe | VM-3 | Verputz | Decke |  | Schlafzimmer | OG | Decke |  |  | 09.4.2026 - 09:23 | Daniel Santiago |  |  | Schlafzimmer -OG-Decke_MaP-2_26-04-09.jpg | Schlafzimmer -OG-Decke_MaP-2_detail_26-04-09.jpg |  | - |  | Asbest | Asbest: Widerlegt | [10 empty] | OG | 306.4037 | 1029.2334
MaP-3 | Einzelprobe | VM-4 | Klebstoffe | Boden |  | alle Räume | OG | Boden |  |  | 09.4.2026 - 09:25 | Daniel Santiago |  |  | alle Räume -OG-Boden _MaP-3_26-04-09.jpg | alle Räume -OG-Boden _MaP-3_detail_26-04-09.jpg |  | - |  | Asbest | Asbest: Widerlegt | [10 empty] | OG | 487.8279 | 785.8807
MaP-4 | Einzelprobe | VM-5 | Verputz | Wand |  | Treppenhaus | OG-UG | Wand |  |  | 09.4.2026 - 09:27 | Daniel Santiago |  |  | Treppenhaus -OG-UG-Wand _MaP-4_26-04-09.jpg | Treppenhaus -OG-UG-Wand _MaP-4_detail_26-04-09.jpg |  | - |  | Asbest | Asbest: Widerlegt | [10 empty] | OG | 578.54 | 952.4771
MaP-5 | Einzelprobe | VM-6 | Verputz | Decke |  | Treppenhaus | OG-UG | Decke |  |  | 09.4.2026 - 09:29 | Daniel Santiago |  |  | Treppenhaus -OG-UG-Decke_MaP-5_26-04-09.jpg | Treppenhaus -OG-UG-Decke_MaP-5_detail_26-04-09.jpg |  | - |  | Asbest | Asbest: Widerlegt | [10 empty] | OG | 526.2061 | 859.1482
MaP-6 | Einzelprobe | VM-8 | Fliesenkleber | Wand |  | Küche | EG | Wand |  |  | 09.4.2026 - 09:37 | Daniel Santiago |  |  | Küche -EG-Wand_MaP-6_26-04-09.jpg | Küche -EG-Wand_MaP-6_detail_26-04-09.jpg |  | - |  | Asbest | Asbest: Widerlegt | [10 empty] | EG | 57.7867 | 772.2491
MaP-7 | Einzelprobe | VM-3 | Verputz | Decke |  | Küche | EG | Decke |  |  | 09.4.2026 - 09:40 | Daniel Santiago |  |  | Küche -EG-Decke_MaP-7_26-04-09.jpg | Küche -EG-Decke_MaP-7_detail_26-04-09.jpg |  | - |  | Asbest | Asbest: Widerlegt | [10 empty] | EG | 250.5809 | 819.8978
MaP-8 | Einzelprobe | VM-5 | Verputz | Wand |  | Küche | EG | Wand |  |  | 09.4.2026 - 09:42 | Daniel Santiago |  |  | Küche -EG-Wand_MaP-8_26-04-09.jpg | Küche -EG-Wand_MaP-8_detail_26-04-09.jpg |  | - |  | Asbest | Asbest: Widerlegt | [10 empty] | EG | 384.9046 | 901.8876
MaP-9 | Einzelprobe | VM-4 | Klebstoffe | Boden |  | Küche | EG | Boden |  |  | 09.4.2026 - 09:43 | Daniel Santiago |  |  | Küche -EG-Boden_MaP-9_26-04-09.jpg | Küche -EG-Boden_MaP-9_detail_26-04-09.jpg |  | - |  | Asbest | Asbest: Widerlegt | [10 empty] | EG | 309.0205 | 904.5043
MaP-10 | Einzelprobe | VM-9 | Fliesenkleber | Boden |  | Gang | EG | Boden |  |  | 09.4.2026 - 09:45 | Daniel Santiago |  |  | Gang-EG-Boden_MaP-10_26-04-09.jpg | Gang-EG-Boden_MaP-10_detail_26-04-09.jpg |  | - |  | Asbest | Asbest: Widerlegt | [10 empty] | EG | 303.787 | 1084.184
MaP-11 | Einzelprobe | VM-10 | Verputz | Wand |  | Badezimmer/WC | EG | Wand |  |  | 09.4.2026 - 09:48 | Daniel Santiago |  |  | Badezimmer-WC-EG-Wand _MaP-11_26-04-09.jpg | Badezimmer-WC-EG-Wand _MaP-11_detail_26-04-09.jpg |  | - |  | Asbest | Asbest: Widerlegt | [10 empty] | EG | 138.9353 | 1224.6133
MaP-12 | Einzelprobe | VM-9 | Fliesenkleber | Boden |  | Badezimmer/WC | EG | Boden |  |  | 09.4.2026 - 09:52 | Daniel Santiago |  |  | Badezimmer-WC-EG-Boden _MaP-12_26-04-09.jpg | Badezimmer-WC-EG-Boden _MaP-12_detail_26-04-09.jpg |  | - |  | Asbest | Asbest: Widerlegt | [10 empty] | EG | 162.4855 | 1078.9506
MaP-13 | Einzelprobe | VM-8 | Fliesenkleber | Wand |  | Badezimmer/WC | EG | Wand |  |  | 09.4.2026 - 09:54 | Daniel Santiago |  |  | Badezimmer-WC-EG-Wand _MaP-13_26-04-09.jpg | Badezimmer-WC-EG-Wand _MaP-13_detail_26-04-09.jpg |  | - |  | Asbest | Asbest: Widerlegt | [10 empty] | EG | 49.9676 | 1071.9727
MaP-14 | Einzelprobe | VM-3 | Verputz | Decke |  | Badezimmer/WC | EG | Decke |  |  | 09.4.2026 - 09:55 | Daniel Santiago |  |  | Badezimmer-WC-EG-Decke _MaP-14_26-04-09.jpg | Badezimmer-WC-EG-Decke _MaP-14_detail_26-04-09.jpg |  | - |  | Asbest | Asbest: Widerlegt | [10 empty] | EG | 162.4855 | 1153.0903
MaP-15 | Einzelprobe | VM-2 | Verputz | Wand |  | Wohnzimmer | EG | Wand |  |  | 09.4.2026 - 10:01 | Daniel Santiago |  |  | Wohnzimmer -EG-Wand_MaP-15_26-04-09.jpg | Wohnzimmer -EG-Wand_MaP-15_detail_26-04-09.jpg |  | - |  | Asbest | Asbest: Widerlegt | [10 empty] | EG | 483.4668 | 1008.2998
MaP-16 | Einzelprobe | VM-12 | Putze | Decke |  | Wohnzimmer | EG | Decke |  |  | 09.4.2026 - 10:02 | Daniel Santiago |  |  | Wohnzimmer -EG-Decke_MaP-16_26-04-09.jpg | Wohnzimmer -EG-Decke_MaP-16_detail_26-04-09.jpg |  | - |  | Asbest | Asbest: Bestätigt | [10 empty] | EG | 598.6014 | 1095.523
MaP-17 | Einzelprobe | VM-11 | spezielle Anstrich-, Beschichtungsstoffe | Boden |  | Gang/Waschküche | UG | Boden |  |  | 09.4.2026 - 10:04 | Daniel Santiago |  |  | Gang-Waschküche -UG-Boden_MaP-17_26-04-09.jpg | Gang-Waschküche -UG-Boden_MaP-17_detail_26-04-09.jpg |  | - |  | PCB | PCB: Bestätigt | [10 empty] | UG | 276.4602 | 1082.3265
MaP-18 | Einzelprobe | VM-2 | Verputz | Wand |  | Waschküche | UG | Wand |  |  | 09.4.2026 - 10:08 | Daniel Santiago |  |  | Waschküche -UG-Wand_MaP-18_26-04-09.jpg | Waschküche -UG-Wand_MaP-18_detail_26-04-09.jpg |  | - |  | Asbest | Asbest: Widerlegt | [10 empty] | UG | 210.4583 | 1012.661
MaP-19 | Einzelprobe | VM-2 | Verputz | Wand |  | Fassade | EG-DG | Fassade |  |  | 09.4.2026 - 10:11 | Daniel Santiago |  |  | Fassade -EG-DG-Fassade _MaP-19_26-04-09.jpg | Fassade -EG-DG-Fassade _MaP-19_detail_26-04-09.jpg |  | - |  | Asbest | Asbest: Widerlegt | [10 empty] | EG | 504.4548 | 658.6606
MaP-20 | Einzelprobe | VM-2 | Verputz | Wand |  | Anbau Sitzplatz | EG | Wand |  |  | 09.4.2026 - 10:13 | Daniel Santiago |  |  | Anbau Sitzplatz -EG-Wand_MaP-20_26-04-09.jpg | Anbau Sitzplatz -EG-Wand_MaP-20_detail_26-04-09.jpg |  | - |  | Asbest | Asbest: Widerlegt | [10 empty] | EG | 879.8881 | 722.7047
VB-2 | Visueller Befund | VM-7 | Faserzement | Unterdach |  | Unterdach | DG | Unterdach |  |  | 09.4.2026 - 09:33 | Daniel Santiago |  |  | Unterdach -DG-Unterdach _VB-2_26-04-09.jpg | Unterdach -DG-Unterdach _VB-2_detail_26-04-09.jpg |  | - |  | Asbest | Asbest: Widerlegt