## Report
Bezeichnung Befund | Art | Verdachtsmoment | Material | Zugehöriges Bauteil | Farbe | Gebäude/Bereich | Stockwerk/Ebene | Raum/Teilbereich | Bemerkung Probe/Befund | Bemerkung Verdachtsmoment | Erfassungszeitpunkt | Probenehmer | Überblick | Detail | Dateiname Überblick | Dateiname Detail | Menge | Einheit | Mischprobe | Verdacht | Einstufung | Angenommene Trefferwahrscheinlichkeit | Einheit | Aussagesicherheit | Einheit | Risikomenge | Einheit | Begründung | Ergebnis Analytik | Bewertung | Aufgabe | Referenzkarte | X-Koordinate | Y-Koordinate
MaP-1 | Einzelprobe | VM-6 | Faserzement | Wand |  | gesamter Keller | UG | Türblatt |  |  | 08.4.2026 - 11:05 | Claudio Tavella |  |  | gesamter Keller -UG -Türblatt _MaP-1_26-04-08.jpg | gesamter Keller -UG -Türblatt _MaP-1_detail_26-04-08.jpg |  | - |  | Asbest | Asbest: Bestätigt
MaP-2 | Einzelprobe | VM-1 | Putz | Wand |  | Heizraum | UG | Wand |  |  | 08.4.2026 - 11:07 | Claudio Tavella |  |  | Heizraum -UG-Wand _MaP-2_26-04-08.jpg | Heizraum -UG-Wand _MaP-2_detail_26-04-08.jpg |  | - |  | Asbest | Asbest: Widerlegt
MaP-3 | Einzelprobe | VM-7 | spezielle Anstrich-, Beschichtungsstoffe | Boden |  | gesamter Keller | UG | Boden |  |  | 08.4.2026 - 11:09 | Claudio Tavella |  |  | gesamter Keller -UG -Boden _MaP-3_26-04-08.jpg | gesamter Keller -UG -Boden _MaP-3_detail_26-04-08.jpg |  | - |  | PCB | PCB: Widerlegt
MaP-4 | Einzelprobe | VM-1 | Putz | Wand |  | Keller Abteil | UG | Wand |  |  | 08.4.2026 - 11:29 | Claudio Tavella |  |  | Keller Abteil -UG -Wand _MaP-4_26-04-08.jpg | Keller Abteil -UG -Wand _MaP-4_detail_26-04-08.jpg |  | - |  | Asbest | Asbest: Widerlegt
MaP-5 | Einzelprobe | VM-1 | Putz | Wand |  | Treppenhaus | UG - DG | Wand |  |  | 08.4.2026 - 11:30 | Claudio Tavella |  |  | Treppenhaus -UG - DG -Wand _MaP-5_26-04-08.jpg | Treppenhaus -UG - DG -Wand _MaP-5_detail_26-04-08.jpg |  | - |  | Asbest | Asbest: Widerlegt
MaP-6 | Einzelprobe | VM-3 | Plattenkleber | Wand |  | WC / Dusche | EG /OG | Wand |  |  | 08.4.2026 - 11:39 | Claudio Tavella |  |  | WC - Dusche -EG -OG -Wand _MaP-6_26-04-08.jpg | WC - Dusche -EG -OG -Wand _MaP-6_detail_26-04-08.jpg |  | - |  | Asbest | Asbest: Widerlegt
MaP-7 | Einzelprobe | VM-4 | Plattenkleber | Boden |  | WC / Dusche | EG /OG | Boden |  |  | 08.4.2026 - 11:39 | Claudio Tavella |  |  | WC - Dusche -EG -OG -Boden _MaP-7_26-04-08.jpg | WC - Dusche -EG -OG -Boden _MaP-7_detail_26-04-08.jpg |  | - |  | Asbest | Asbest: Widerlegt
MaP-8 | Einzelprobe | VM-1 | Putz | Wand |  | Küche | EG | Wand |  |  | 08.4.2026 - 11:46 | Claudio Tavella |  |  | Küche -EG -Wand _MaP-8_26-04-08.jpg | Küche -EG -Wand _MaP-8_detail_26-04-08.jpg |  | - |  | Asbest | Asbest: Widerlegt
MaP-9 | Einzelprobe | VM-1 | Putz | Wand |  | Wohnzimmer | EG | Wand |  |  | 08.4.2026 - 11:49 | Claudio Tavella |  |  | Wohnzimmer -EG -Wand _MaP-9_26-04-08.jpg | Wohnzimmer -EG -Wand _MaP-9_detail_26-04-08.jpg |  | - |  | Asbest | Asbest: Widerlegt
MaP-10 | Einzelprobe | VM-8 | Klebstoffe | Boden |  | gesamte Wohnung | EG | Boden |  |  | 08.4.2026 - 11:52 | Claudio Tavella |  |  | gesamte Wohnung -EG -Boden _MaP-10_26-04-08.jpg | gesamte Wohnung -EG -Boden _MaP-10_detail_26-04-08.jpg |  | - |  | Asbest | Asbest: Widerlegt
MaP-11 | Einzelprobe | VM-1 | Putz | Wand |  | Schlafzimmer | OG | Wand |  |  | 08.4.2026 - 11:57 | Claudio Tavella |  |  | Schlafzimmer -OG -Wand _MaP-11_26-04-08.jpg | Schlafzimmer -OG -Wand _MaP-11_detail_26-04-08.jpg |  | - |  | Asbest | Asbest: Widerlegt
MaP-12 | Einzelprobe | VM-2 | Putz | Decke |  | Schlafzimmer | OG | Decke |  |  | 08.4.2026 - 11:58 | Claudio Tavella |  |  | Schlafzimmer -OG -Decke _MaP-12_26-04-08.jpg | Schlafzimmer -OG -Decke _MaP-12_detail_26-04-08.jpg |  | - |  | Asbest | Asbest: Widerlegt
MaP-13 | Einzelprobe | VM-1 | Putz | Wand |  | Wohnzimmer | OG | Wand |  |  | 08.4.2026 - 12:01 | Claudio Tavella |  |  | Wohnzimmer -OG -Wand _MaP-13_26-04-08.jpg | Wohnzimmer -OG -Wand _MaP-13_detail_26-04-08.jpg |  | - |  | Asbest | Asbest: Widerlegt
MaP-14 | Einzelprobe | VM-2 | Putz | Decke |  | Wohnzimmer | OG | Decke |  |  | 08.4.2026 - 12:02 | Claudio Tavella |  |  | Wohnzimmer -OG -Decke _MaP-14_26-04-08.jpg | Wohnzimmer -OG -Decke _MaP-14_detail_26-04-08.jpg |  | - |  | Asbest | Asbest: Widerlegt
MaP-15 | Einzelprobe | VM-8 | Klebstoffe | Boden |  | gesamte Wohnung | OG | Boden |  |  | 08.4.2026 - 12:05 | Claudio Tavella |  |  | gesamte Wohnung -OG-Boden _MaP-15_26-04-08.jpg | gesamte Wohnung -OG-Boden _MaP-15_detail_26-04-08.jpg |  | - |  | Asbest | Asbest: Widerlegt
MaP-16 | Einzelprobe | VM-1 | Putz | Wand |  | Gang | OG | Wand |  |  | 08.4.2026 - 12:07 | Claudio Tavella |  |  | Gang -OG -Wand _MaP-16_26-04-08.jpg | Gang -OG -Wand _MaP-16_detail_26-04-08.jpg |  | - |  | Asbest | Asbest: Widerlegt
MaP-17 | Einzelprobe | VM-2 | Putz | Decke |  | Gang | OG | Decke |  |  | 08.4.2026 - 12:08 | Claudio Tavella |  |  | Gang -OG -Decke _MaP-17_26-04-08.jpg | Gang -OG -Decke _MaP-17_detail_26-04-08.jpg |  | - |  | Asbest | Asbest: Widerlegt
MaP-18 | Einzelprobe | VM-3 | Plattenkleber | Wand |  | Küche | OG | Wand |  |  | 08.4.2026 - 12:12 | Claudio Tavella |  |  | Küche -OG -Wand _MaP-18_26-04-08.jpg | Küche -OG -Wand _MaP-18_detail_26-04-08.jpg |  | - |  | Asbest | Asbest: Widerlegt
MaP-19 | Einzelprobe | VM-1 | Putz | Wand |  | Küche | OG | Wand |  |  | 08.4.2026 - 12:13 | Claudio Tavella |  |  | Küche -OG -Wand _MaP-19_26-04-08.jpg | Küche -OG -Wand _MaP-19_detail_26-04-08.jpg |  | - |  | Asbest | Asbest: Widerlegt
MaP-20 | Einzelprobe | VM-4 | Plattenkleber | Boden |  | Küche | OG | Boden |  |  | 08.4.2026 - 12:14 | Claudio Tavella |  |  | Küche -OG -Boden _MaP-20_26-04-08.jpg | Küche -OG -Boden _MaP-20_detail_26-04-08.jpg |  | - |  | Asbest | Asbest: Widerlegt
MaP-21 | Einzelprobe | VM-3 | Plattenkleber | Wand |  | Küche | DG | Wand |  |  | 08.4.2026 - 12:26 | Claudio Tavella |  |  | Küche -DG-Wand _MaP-21_26-04-08.jpg | Küche -DG-Wand _MaP-21_detail_26-04-08.jpg |  | - |  | Asbest | Asbest: Widerlegt
MaP-22 | Einzelprobe | VM-1 | Putz | Wand |  | Wohnzimmer | DG | Wand |  |  | 08.4.2026 - 12:26 | Claudio Tavella |  |  | Wohnzimmer -DG -Wand _MaP-22_26-04-08.jpg | Wohnzimmer -DG -Wand _MaP-22_detail_26-04-08.jpg |  | - |  | Asbest | Asbest: Widerlegt
MaP-23 | Einzelprobe | VM-9 | Asbestschnur | Chemineé |  | Wohnzimmer | DG | Chemineé |  |  | 08.4.2026 - 12:28 | Claudio Tavella |  |  | Wohnzimmer -DG -Chemineé_MaP-23_26-04-08.jpg | Wohnzimmer -DG -Chemineé_MaP-23_detail_26-04-08.jpg |  | - |  | Asbest | Asbest: Bestätigt
MaP-24 | Einzelprobe | VM-1 | Putz | Wand |  | Schlafzimmer | DG | Chemineé |  |  | 08.4.2026 - 12:29 | Claudio Tavella |  |  | Schlafzimmer -DG-Chemineé_MaP-24_26-04-08.jpg | Schlafzimmer -DG-Chemineé_MaP-24_detail_26-04-08.jpg |  | - |  | Asbest | Asbest: Widerlegt
MaP-25 | Einzelprobe | VM-1 | Putz | Wand |  | Fassade | EG/DG | Wand |  |  | 08.4.2026 - 12:34 | Claudio Tavella |  |  | Fassade -EG-DG-Wand _MaP-25_26-04-08.jpg | Fassade -EG-DG-Wand _MaP-25_detail_26-04-08.jpg |  | - |  | Asbest | Asbest: Widerlegt
MaP-26 | Einzelprobe | VM-1 | Putz | Wand |  | Sockel | EG | Sockel |  |  | 08.4.2026 - 12:34 | Claudio Tavella |  |  | Sockel -EG -Sockel _MaP-26_26-04-08.jpg | Sockel -EG -Sockel _MaP-26_detail_26-04-08.jpg |  | - |  | Asbest | Asbest: Widerlegt
MaP-27 | Einzelprobe | VM-10 | Faserzement | Dach |  | Garage | EG | Dach |  |  | 08.4.2026 - 12:37 | Claudio Tavella |  |  | Garage -EG -Dach _MaP-27_26-04-08.jpg | Garage -EG -Dach _MaP-27_detail_26-04-08.jpg |  | - |  | Asbest | Asbest: Bestätigt
MaP-28 | Einzelprobe | VM-11 | Faserzement | Wand / Dach |  | Garage | EG | Wand / Decke |  |  | 08.4.2026 - 12:39 | Claudio Tavella |  |  | Garage -EG -Wand - ..._MaP-28_26-04-08.jpg | Garage -EG -Wand - ..._MaP-28_detail_26-04-08.jpg |  | - |  | Asbest | Asbest: Bestätigt
MaP-29 | Einzelprobe | VM-10 | Faserzement | Dach |  | Gartenhaus | EG | Dach |  |  | 08.4.2026 - 12:41 | Claudio Tavella |  |  | Gartenhaus -EG -Dach _MaP-29_26-04-08.jpg | Gartenhaus -EG -Dach _MaP-29_detail_26-04-08.jpg |  | - |  | Asbest | Asbest: Bestätigt
VB-2 | Visueller Befund | VM-12 | Flachdichtung | Heizung |  | Heizraum | UG | Heizung |  |  | 08.4.2026 - 11:03 | Claudio Tavella |  |  | Heizraum -UG -Heizung _VB-2_26-04-08.jpg | Heizraum -UG -Heizung _VB-2_detail_26-04-08.jpg |  | - |  | Asbest | Asbest: Ungeklärt
VB-3 | Visueller Befund | VM-13 | Plattenkleber | Boden/ Wand |  | Küche | EG | Wand / Boden |  |  | 08.4.2026 - 11:46 | Claudio Tavella |  |  | Küche -EG -Wand - ..._VB-3_26-04-08.jpg | Küche -EG -Wand - ..._VB-3_detail_26-04-08.jpg |  | - |  | Asbest | Asbest: Widerlegt