## Report
Bezeichnung Befund | Art | Verdachtsmoment | Material | Zugehöriges Bauteil | Farbe | Gebäude/Bereich | Stockwerk/Ebene | Raum/Teilbereich | Bemerkung Probe/Befund | Bemerkung Verdachtsmoment | Erfassungszeitpunkt | Probenehmer | Überblick | Detail | Dateiname Überblick | Dateiname Detail | Menge | Einheit | Mischprobe | Verdacht | Einstufung | Angenommene Trefferwahrscheinlichkeit | Einheit | Aussagesicherheit | Einheit | Risikomenge | Einheit | Begründung | Ergebnis Analytik | Bewertung | Aufgabe | Referenzkarte | X-Koordinate | Y-Koordinate
MaP-1 | Einzelprobe | VM-1 | Plattenkleber | Boden |  | WC / Dusche | UG | Boden |  |  | 06.12.2024 - 10:58 |  |  |  | WC - Dusche -UG -Boden _MaP-1_24-12-06.jpg | WC - Dusche -UG -Boden _MaP-1_detail_24-12-06.jpg |  | - |  | Asbest | Asbest: Widerlegt | [10 empty] | UG | 209.7045 | 496.66
MaP-2 | Einzelprobe | VM-2 | Plattenkleber | Wand |  | WC / Dusche | UG | Wand |  |  | 06.12.2024 - 11:00 |  |  |  | WC - Dusche -UG -Wand _MaP-2_24-12-06.jpg | WC - Dusche -UG -Wand _MaP-2_detail_24-12-06.jpg |  | - |  | Asbest | Asbest: Widerlegt | [10 empty] | UG | 213.2335 | 447.6398
MaP-3 | Einzelprobe | VM-3 | Putz | Wand |  | WC / Dusche | UG | Wand |  |  | 06.12.2024 - 11:01 |  |  |  | WC - Dusche -UG -Wand _MaP-3_24-12-06.jpg | WC - Dusche -UG -Wand _MaP-3_detail_24-12-06.jpg |  | - |  | Asbest | Asbest: Widerlegt | [10 empty] | UG | 226.8812 | 528.9443
MaP-4 | Einzelprobe | VM-4 | Putz | Wand |  | Schlafzimmer | UG | Wand |  |  | 06.12.2024 - 11:02 |  |  |  | Schlafzimmer -UG -Wand _MaP-4_24-12-06.jpg | Schlafzimmer -UG -Wand _MaP-4_detail_24-12-06.jpg |  | - |  | Asbest | Asbest: Widerlegt | [10 empty] | UG | 227.6867 | 436.8956
MaP-5 | Einzelprobe | VM-5 | Plattenkleber | Wand |  | Treppenhaus / Gang | UG / EG | Boden |  |  | 06.12.2024 - 11:03 |  |  |  | Treppenhaus - Gang -UG - EG -Boden _MaP-5_24-12-06.jpg | Treppenhaus - Gang -UG - EG -Boden _MaP-5_detail_24-12-06.jpg | 36 | m³ |  | Asbest | Asbest: Bestätigt | [10 empty] | UG | 386.3533 | 435.8378
MaP-6 | Einzelprobe | VM-6 | Putz | Wand |  | Treppenhaus / Gang | UG / EG | Wand |  |  | 06.12.2024 - 11:04 |  |  |  | Treppenhaus - Gang -UG - EG -Wand _MaP-6_24-12-06.jpg | Treppenhaus - Gang -UG - EG -Wand _MaP-6_detail_24-12-06.jpg |  | - |  | Asbest | Asbest: Widerlegt | [10 empty] | UG | 382.6511 | 482.9089
MaP-7 | Einzelprobe | VM-7 | Putz | Decke |  | Treppenhaus / Gang | UG / EG | Decke |  |  | 06.12.2024 - 11:05 |  |  |  | Treppenhaus - Gang -UG - EG -Decke _MaP-7_24-12-06.jpg | Treppenhaus - Gang -UG - EG -Decke _MaP-7_detail_24-12-06.jpg | 36 | m² |  | Asbest | Asbest: Bestätigt | 80 | % | 81.89673 | % | 5.213742 | m² |  |  |  |  | UG | 338.7533 | 503.0067
MaP-8 | Einzelprobe | VM-8 | Putz | Wand |  | Schlafzimmer | UG | Wand |  |  | 06.12.2024 - 11:08 |  |  |  | Schlafzimmer -UG -Wand _MaP-8_24-12-06.jpg | Schlafzimmer -UG -Wand _MaP-8_detail_24-12-06.jpg |  | - |  | Asbest | Asbest: Widerlegt | [10 empty] | UG | 301.7311 | 314.7222
MaP-9 | Einzelprobe | VM-9 | Plattenkleber | Wand |  | Küche | EG | Boden |  |  | 06.12.2024 - 11:10 |  |  |  | Küche -EG -Boden _MaP-9_24-12-06.jpg | Küche -EG -Boden _MaP-9_detail_24-12-06.jpg | 9 | m² |  | Asbest | Asbest: Bestätigt | [10 empty] | EG | 411.74 | 450.1178
MaP-10 | Einzelprobe | VM-10 | Putz | Wand |  | Küche | EG | Wand |  |  | 06.12.2024 - 11:10 |  |  |  | Küche -EG -Wand _MaP-10_24-12-06.jpg | Küche -EG -Wand _MaP-10_detail_24-12-06.jpg |  | - |  | Asbest | Asbest: Widerlegt | [10 empty] | EG | 378.9489 | 446.9445
MaP-11 | Einzelprobe | VM-11 | Putz | Wand |  | Wohnzimmer | EG | Wand |  |  | 06.12.2024 - 11:11 |  |  |  | Wohnzimmer -EG -Wand _MaP-11_24-12-06.jpg | Wohnzimmer -EG -Wand _MaP-11_detail_24-12-06.jpg |  | - |  | Asbest | Asbest: Widerlegt | [10 empty] | EG | 384.7667 | 376.0733
MaP-12 | Einzelprobe | VM-12 | Plattenkleber | Wand |  | Wohnzimmer | EG | Wand |  |  | 06.12.2024 - 11:12 |  |  |  | Wohnzimmer -EG -Wand _MaP-12_24-12-06.jpg | Wohnzimmer -EG -Wand _MaP-12_detail_24-12-06.jpg |  | - |  | Asbest | Asbest: Widerlegt | [10 empty] | EG | 275.8155 | 417.3267
MaP-13 | Einzelprobe | VM-14 | Putz | Wand |  | Wohnzimmer | EG | Wand |  |  | 06.12.2024 - 13:33 |  |  |  | Wohnzimmer -EG -Wand _MaP-13_24-12-06.jpg | Wohnzimmer -EG -Wand _MaP-13_detail_24-12-06.jpg |  | - |  | Asbest | Asbest: Widerlegt | [10 empty] | EG | 296.4422 | 422.6155
MaP-14 | Einzelprobe | VM-15 | Putz | Wand |  | Fassade | UG | Wand |  |  | 06.12.2024 - 18:41 |  |  |  | Fassade -UG-Wand _MaP-14_24-12-09.jpg | Fassade -UG-Wand _MaP-14_detail_24-12-09.jpg |  | - |  | Asbest | Asbest: Widerlegt | [10 empty] | EG | 274.2289 | 670.1356
VB-1 | Visueller Befund | VM-13 | Asbestkarton | Trennfuge Cheminée |  | Wohnzimmer | EG | Wand |  |  | 06.12.2024 - 11:13 |  |  |  | Wohnzimmer -EG -Wand _VB-1_24-12-06.jpg | Wohnzimmer -EG -Wand _VB-1_detail_24-12-06.jpg | 2 | m |  | Asbest | Asbest: Bestätigt | [10 empty] | EG | 292.74 | 419.4422