## Report
Bezeichnung Befund | Art | Verdachtsmoment | Material | Zugehöriges Bauteil | Farbe | Gebäude/Bereich | Stockwerk/Ebene | Raum/Teilbereich | Bemerkung Probe/Befund | Bemerkung Verdachtsmoment | Erfassungszeitpunkt | Probenehmer | Überblick | Detail | Dateiname Überblick | Dateiname Detail | Menge | Einheit | Mischprobe | Verdacht | Einstufung | Angenommene Trefferwahrscheinlichkeit | Einheit | Aussagesicherheit | Einheit | Risikomenge | Einheit | Begründung | Ergebnis Analytik | Bewertung | Aufgabe | Referenzkarte | X-Koordinate | Y-Koordinate
MaP-1 | Einzelprobe | VM-1 | (elastische) Bodenbeläge | Boden |  | Schlafzimmer / Gang / Treppenhaus | DG | Boden |  |  | 22.1.2025 - 09:15 |  |  |  | Schlafzimmer - Ga...-DG -Boden _MaP-1_25-01-22.jpg | Schlafzimmer - Ga...-DG -Boden _MaP-1_detail_25-01-22.jpg |  | - |  | Asbest | Asbest: Widerlegt | [10 empty] | DG | 1944.3192 | 1740.5505
MaP-2 | Einzelprobe | VM-2 | Plattenkleber | Wand |  | WC | DG | Wand |  |  | 22.1.2025 - 09:19 |  |  |  | WC -DG-Wand _MaP-2_25-01-22.jpg | WC -DG-Wand _MaP-2_detail_25-01-22.jpg |  | - |  | Asbest | Asbest: Widerlegt | [10 empty] | DG | 2292.8084 | 2070.8955
MaP-3 | Einzelprobe | VM-3 | Plattenkleber | Boden |  | WC | DG | Boden |  |  | 22.1.2025 - 09:19 |  |  |  | WC -DG-Boden _MaP-3_25-01-22.jpg | WC -DG-Boden _MaP-3_detail_25-01-22.jpg |  | - |  | Asbest | Asbest: Widerlegt | [10 empty] | DG | 2204.4293 | 1897.1762
MaP-4 | Einzelprobe | VM-10 | (elastische) Bodenbeläge | Boden |  | Schlafzimmer | EG | Boden |  |  | 22.1.2025 - 09:28 |  |  |  | Schlafzimmer -EG -Boden _MaP-4_25-01-22.jpg | Schlafzimmer -EG -Boden _MaP-4_detail_25-01-22.jpg |  | - |  | Asbest | Asbest: Widerlegt | [10 empty] | EG | 2069.8 | 1294.5677
MaP-5 | Einzelprobe | VM-12 | (elastische) Bodenbeläge | Boden |  | Treppenhaus | EG / UG | Boden |  |  | 22.1.2025 - 09:35 |  |  |  | Treppenhaus -EG - UG -Boden _MaP-5_25-01-22.jpg | Treppenhaus -EG - UG -Boden _MaP-5_detail_25-01-22.jpg |  | - |  | Asbest | Asbest: Widerlegt | [10 empty] | EG | 1676.9352 | 1563.8774
MaP-6 | Einzelprobe | VM-13 | Plattenkleber | Boden |  | Küche / Gang | UG | Boden |  |  | 22.1.2025 - 09:54 |  |  |  | Küche - Gang -UG -Boden _MaP-6_25-01-22.jpg | Küche - Gang -UG -Boden _MaP-6_detail_25-01-22.jpg |  | - |  | Asbest | Asbest: Widerlegt | [10 empty] | UG | 1201.2791 | 1793.0807
MaP-7 | Einzelprobe | VM-18 | Plattenkleber | Wand |  | Bad | UG | Wand |  |  | 22.1.2025 - 10:34 |  |  |  | Bad-UG-Wand _MaP-7_25-01-22.jpg | Bad-UG-Wand _MaP-7_detail_25-01-22.jpg |  | - |  | Asbest | Asbest: Widerlegt | [10 empty] | UG | 1939.8777 | 1941.1693
MaP-8 | Einzelprobe | VM-19 | Plattenkleber | Boden |  | Bad | UG | Boden |  |  | 22.1.2025 - 10:35 |  |  |  | Bad-UG-Boden _MaP-8_25-01-22.jpg | Bad-UG-Boden _MaP-8_detail_25-01-22.jpg |  | - |  | Asbest | Asbest: Widerlegt | [10 empty] | UG | 1793.3826 | 2136.1273
MaP-14 | Einzelprobe | VM-25 | Faserzement | Unterdach |  | Unterdach | DG | Decke |  |  | 22.1.2025 - 10:48 |  |  |  | Unterdach -DG -Decke _MaP-14_25-01-22.jpg | Unterdach -DG -Decke _MaP-14_detail_25-01-22.jpg |  | - |  | Asbest | Asbest: Bestätigt | [10 empty] | DG | 2664.2453 | 2792.7986
MaP-10 | Einzelprobe | VM-27 | Leichtbauplatte | Decke |  | Garage | EG | Decke |  |  | 22.1.2025 - 10:56 |  |  |  | Garage -EG -Decke _MaP-10_25-01-22.jpg | Garage -EG -Decke _MaP-10_detail_25-01-22.jpg |  | - |  | Asbest | Asbest: Widerlegt | [10 empty] | EG | 2736.7527 | 2598.6409
MaP-11 | Einzelprobe | VM-28 | Faserzement | Cheminée |  | Wohnzimmer | EG | Cheminée |  |  | 12.2.2025 - 10:06 |  |  |  | Wohnzimmer -EG -Cheminée _MaP-11_25-02-12.jpg | Wohnzimmer -EG -Cheminée _MaP-11_detail_25-02-12.jpg | 2 | m |  | Asbest | Asbest: Nicht eingestuft | 80 | % | 86 | % | 0.224 | m |  |  |  |  | EG | 1621.7112 | 1267.9831
MaP-12 | Einzelprobe | VM-29 | Plattenkleber | Wand / Boden |  | Wohnzimmer | EG | Cheminée |  |  | 12.2.2025 - 10:08 |  |  |  | Wohnzimmer -EG -Cheminée _MaP-12_25-02-12.jpg | Wohnzimmer -EG -Cheminée _MaP-12_detail_25-02-12.jpg |  | - |  | Asbest | Asbest: Nicht eingestuft | [10 empty] | EG | 1623.1215 | 1158.4946
MaP-15 | Einzelprobe | VM-34 | Putz | Wand |  | Alle Räume | OG | Wand |  |  | 12.2.2025 - 10:20 |  |  |  | Alle Räume -OG -Wand _MaP-15_25-02-12.jpg | Alle Räume -OG -Wand _MaP-15_detail_25-02-12.jpg |  | - |  | Asbest | Asbest: Nicht eingestuft
MaP-16 | Einzelprobe | VM-33 | Putz | Wand |  | Alle Räume | EG | Wand |  |  | 12.2.2025 - 10:21 |  |  |  | Alle Räume -EG -Wand _MaP-16_25-02-12.jpg | Alle Räume -EG -Wand _MaP-16_detail_25-02-12.jpg |  | - |  | Asbest | Asbest: Nicht eingestuft | [10 empty] | EG
MaP-17 | Einzelprobe | VM-32 | Putz | Wand |  | Alle Räume | UG | Wand |  |  | 12.2.2025 - 10:25 |  |  |  | Alle Räume -UG -Wand _MaP-17_25-02-12.jpg | Alle Räume -UG -Wand _MaP-17_detail_25-02-12.jpg |  | - |  | Asbest | Asbest: Nicht eingestuft | [10 empty] | UG
MaP-21 | Einzelprobe | VM-31 | Plattenkleber | Wand |  | Badezimmer | EG | Wand |  |  | 12.2.2025 - 10:29 |  |  |  | Badezimmer -EG -Wand _MaP-21_25-02-12.jpg | Badezimmer -EG -Wand _MaP-21_detail_25-02-12.jpg |  | - |  | Asbest | Asbest: Nicht eingestuft
MaP-19 | Einzelprobe | VM-30 | Putz | Wand |  | Fassade | DG/ OG / EG / UG | Wand |  |  | 12.2.2025 - 10:35 |  |  |  | Fassade -DG- OG ...-Wand _MaP-19_25-02-12.jpg | Fassade -DG- OG ...-Wand _MaP-19_detail_25-02-12.jpg |  | - |  | Asbest | Asbest: Nicht eingestuft | [10 empty] | EG
VB-1 | Visueller Befund | VM-4 | (elastische) Bodenbeläge | Boden |  | Schlafzimmer | DG | Boden | JG. 2021 |  | 22.1.2025 - 09:20 |  |  |  | Schlafzimmer -DG-Boden _VB-1_25-01-22.jpg | Schlafzimmer -DG-Boden _VB-1_detail_25-01-22.jpg |  | - |  | Asbest | Asbest: Widerlegt | [10 empty] | DG | 1411.0145 | 2416.2372
VB-2 | Visueller Befund | VM-5 | Putz | Wand |  | Alle Schlafzimmer / Gang | DG | Wand | Bauherr selber erstellt mit Sand, Kalk , Zement |  | 22.1.2025 - 09:21 |  |  |  | Alle Schlafzimmer...-DG -Wand _VB-2_25-01-22.jpg | Alle Schlafzimmer...-DG -Wand _VB-2_detail_25-01-22.jpg |  | - |  | Asbest | Asbest: Widerlegt | [10 empty] | DG | 2023.5485 | 928.5273
VB-3 | Visueller Befund | VM-6 | Plattenkleber | Boden |  | Wohnzimmer / Gang | EG | Boden | JG. 2013 |  | 22.1.2025 - 09:23 |  |  |  | Wohnzimmer - Gang -EG -Boden _VB-3_25-01-22.jpg | Wohnzimmer - Gang -EG -Boden _VB-3_detail_25-01-22.jpg |  | - |  | Asbest | Asbest: Widerlegt | [10 empty] | EG | 1345.6299 | 1624.1175
VB-4 | Visueller Befund | VM-7 | Plattenkleber | Wand |  | Wohnzimmer | EG | Cheminée | Gem. Cheminée Bauer kein Asbest verwendet |  | 22.1.2025 - 09:25 |  |  |  | Wohnzimmer -EG -Cheminée _VB-4_25-01-22.jpg | Wohnzimmer -EG -Cheminée _VB-4_detail_25-01-22.jpg |  | - |  | Asbest | Asbest: Widerlegt | [10 empty] | EG | 1576.9959 | 1325.7064
VB-5 | Visueller Befund | VM-8 | Plattenkleber | Wand / Boden |  | Küche | EG | Wand / Boden | JG 2013 |  | 22.1.2025 - 09:26 |  |  |  | Küche -EG -Wand - ..._VB-5_25-01-22.jpg | Küche -EG -Wand - ..._VB-5_detail_25-01-22.jpg |  | - |  | Asbest | Asbest: Widerlegt | [10 empty] | EG | 1441.5157 | 2441.5794
VB-6 | Visueller Befund | VM-9 | Putz | Wand |  | Alle Räume | EG | Wand | Bauherr selber erstellt mit Sand, Kalk , Zement |  | 22.1.2025 - 09:26 |  |  |  | Alle Räume -EG -Wand _VB-6_25-01-22.jpg | Alle Räume -EG -Wand _VB-6_detail_25-01-22.jpg |  | - |  | Asbest | Asbest: Widerlegt | [10 empty] | EG | 1510.0066 | 884.0364
VB-7 | Visueller Befund | VM-11 | Plattenkleber | Wand / Boden |  | Bad | EG | Boden/ Wand / Decke | JG 2014 |  | 22.1.2025 - 09:31 |  |  |  | Bad-EG -Boden- ..._VB-7_25-01-22.jpg | Bad-EG -Boden- ..._VB-7_detail_25-01-22.jpg |  | - |  | Asbest | Asbest: Widerlegt | [10 empty] | EG | 2242.8059 | 2026.9127
VB-9 | Visueller Befund | VM-14 | (elastische) Bodenbeläge | Boden |  | Schlafzimmer | UG | Boden | JG 2015 |  | 22.1.2025 - 10:06 |  |  |  | Schlafzimmer -UG -Boden _VB-9_25-01-22.jpg | Schlafzimmer -UG -Boden _VB-9_detail_25-01-22.jpg |  | - |  | Asbest | Asbest: Widerlegt | [10 empty] | UG | 1059.7273 | 1249.1609
VB-10 | Visueller Befund | VM-15 | Plattenkleber | Wand |  | Küche | UG | Wand | JG 2015 |  | 22.1.2025 - 10:07 |  |  |  | Küche -UG-Wand _VB-10_25-01-22.jpg | Küche -UG-Wand _VB-10_detail_25-01-22.jpg |  | - |  | Asbest | Asbest: Widerlegt | [10 empty] | UG | 1676.5111 | 2263.8824
VB-11 | Visueller Befund | VM-16 | Putz | Wand |  | Anbau | UG | Alle Räume | JG 2017 |  | 22.1.2025 - 10:09 |  |  |  | Anbau -UG-Alle Rä..._VB-11_25-01-22.jpg | Anbau -UG-Alle Rä..._VB-11_detail_25-01-22.jpg |  | - |  | Asbest | Asbest: Widerlegt | [10 empty] | UG | 834.7163 | 2910.4921
VB-12 | Visueller Befund | VM-17 | Putz | Wand |  | Alle Räume | UG | Wand | Bauherr selber erstellt mit Sand, Kalk , Zement |  | 22.1.2025 - 10:10 |  |  |  | Alle Räume -UG -Wand _VB-12_25-01-22.jpg | Alle Räume -UG -Wand _VB-12_detail_25-01-22.jpg |  | - |  | Asbest | Asbest: Widerlegt | [10 empty] | UG | 1467.5826 | 1927.5957
VB-13 | Visueller Befund | VM-20 | Plattenkleber | Wand |  | Waschküche | UG | Wand | JG 2002 |  | 22.1.2025 - 10:38 |  |  |  | Waschküche -UG -Wand _VB-13_25-01-22.jpg | Waschküche -UG -Wand _VB-13_detail_25-01-22.jpg |  | - |  | Asbest | Asbest: Widerlegt | [10 empty] | UG | 2553.8616 | 1276.4431
VB-14 | Visueller Befund | VM-21 | Asbestkarton | Elektrotableau |  | Waschküche | UG | Wand |  |  | 22.1.2025 - 10:39 |  |  |  | Waschküche -UG -Wand _VB-14_25-01-22.jpg | Waschküche -UG -Wand _VB-14_detail_25-01-22.jpg |  | - |  | Asbest | Asbest: Bestätigt | [10 empty] | UG | 1985.1416 | 1903.6206
VB-15 | Visueller Befund | VM-22 | Putz | Wand |  | Waschküche | UG | Wand | Keine Belastungen |  | 22.1.2025 - 10:40 |  |  |  | Waschküche -UG -Wand _VB-15_25-01-22.jpg | Waschküche -UG -Wand _VB-15_detail_25-01-22.jpg |  | - |  | Asbest | Asbest: Widerlegt | [10 empty] | UG | 1989.5216 | 721.218
VB-16 | Visueller Befund | VM-23 | Putz | Wand |  | Luftschutz Raum | UG | Wand | Keine Belastungen |  | 22.1.2025 - 10:41 |  |  |  | Luftschutz Raum -UG -Wand _VB-16_25-01-22.jpg | Luftschutz Raum -UG -Wand _VB-16_detail_25-01-22.jpg |  | - |  | Asbest | Asbest: Widerlegt | [10 empty] | UG | 2364.322 | 1933.6517
VB-17 | Visueller Befund | VM-24 | Putz | Wand |  | Keller | 1. UG | Wand | Keine Belastungen |  | 22.1.2025 - 10:42 |  |  |  | Keller-1. UG -Wand _VB-17_25-01-22.jpg | Keller-1. UG -Wand _VB-17_detail_25-01-22.jpg |  | - |  | Asbest | Asbest: Widerlegt | [10 empty] | 1. UG | 2062.887 | 2860.7036
VB-18 | Visueller Befund | VM-26 | Putz | Wand |  | Fassade | DG/ OG / EG / UG | Wand | Vor Ort vom Maurer erstellt mit Sand, Kalk , Zement |  | 22.1.2025 - 10:51 |  |  |  | Fassade -DG- OG ...-Wand _VB-18_25-01-22.jpg | Fassade -DG- OG ...-Wand _VB-18_detail_25-01-22.jpg |  | - |  | Asbest | Asbest: Widerlegt | [10 empty] | EG | 1395.8036 | 2514.1806